## 111
|  | 地点 | 部件 | 零件 | 损伤检测信息
类型 | 编号 |  |  |  | 检测阶段/时间 | 损伤数据来源文件 | 时间 | 检测手段 | 检测人员 | 检测时间 | 序号 | 损伤产生形式 | 损伤类型 | 区域类型 | 位置信息（展向为0°纤维方向） | [6 empty] | 损伤尺度/mm |  | 扩展前缺陷 |  |  | 是否处理 | 备注
[15 empty] | 沿展向基准 | 相对位置 | 距离/mm | 沿弦向基准 | 相对位置 | 距离/mm | 厚度分布 | 沿展向 | 沿弦向 | 厚度分布 | 沿展向 | 沿弦向
a | 0001 | A | 前轮 | 左上壁板 | 第一次 | 36FT-2016-200-002 | 1196.24h | A | 王洁、唐益佳 | 2015.01.15 | 1 | 原始损伤 | 分层损伤 | 连接区域 | 2墙轴线 | 上 | 370 | 10肋轴线 | 左 | 50 | 1/2-1/3 | 15 | 20
|  |  | 前轮 | 左上壁板 | 第一次 |  | 1196.24h | A |  | 2015.01.15 | 2 | 原始损伤 | 分层损伤 | 口框区域 | 1墙轴线 | 上 | 50 | 12肋轴线 | 左 | 40 | 0.6 | 55 | 19
|  |  | 前轮 | 左上壁板 | 第一次 |  | 1196.24h | A |  | 2015.01.15 | 3 | 原始损伤 | 分层损伤 | 其他区域 | 1墙轴线 | 下 | 56 | 11肋轴线 | 左 | 11 | 1/2-2/3 | 31 | 16
|  |  | 前轮 | 左上壁板 | 第一次 |  | 1196.24h | A |  | 2015.01.15 | 4 | 原始损伤 | 分层损伤 | 其他区域 | 1墙轴线 | 下 | 110 | 12肋轴线 | 右 | 126 | 0.6 | 18 | 8
|  |  | 前轮 | 左上壁板 | 第一次 |  | 1196.24h | A |  | 2015.01.15 | 5 | 原始损伤 | 分层损伤 | 口框区域 | 前缘 | 下 | 156 | 11肋轴线 | 右 | 4 | 0.3333333 | 7 | 20
|  |  | 前轮 | 左上壁板 | 第一次 |  | 1196.24h | A |  | 2015.01.15 | 6 | 新增损伤 | 分层损伤 | 其他区域 | 2墙轴线 | 上 | 220 | 11肋轴线 | 左 | 60 | 0.5 | 20 | 25
|  |  | 前轮 | 左上壁板 | 第一次 |  | 1196.24h | A |  | 2015.01.15 | 7 | 新增损伤 | 分层损伤 | 连接区域 | 3墙轴线 | 上 | 0 | 10肋轴线 | 左 | 50 | 0.75 | 22 | 5
|  |  | 前轮 | 左下壁板 | 第一次 |  | 1196.24h | A |  | 2015.01.13 | 3 | 原始损伤 | 分层损伤 | 边缘区域 | 前缘 | 下 | 0 | 左侧边缘 | 左 | 1623 | 0.3333333 | 20 | 5
|  |  | 前轮 | 左下壁板 | 第一次 |  | 1196.24h | A |  | 2015.01.13 | 4 | 原始损伤 | 分层损伤 | 边缘区域 | 前缘 | 下 | 0 | 左侧边缘 | 左 | 1085 | 0.6666667 | 22 | 5
|  |  | 前轮 | 左下壁板 | 第一次 |  | 1196.24h | A |  | 2015.01.13 | 5 | 原始损伤 | 分层损伤 | 边缘区域 | 前缘 | 下 | 0 | 左侧边缘 | 左 | 995 | 0.6666667 | 70 | 20
|  |  | 前轮 | 左下壁板 | 第一次 |  | 1196.24h | A |  | 2015.01.13 | 6 | 扩展损伤 | 分层损伤 | 边缘区域 | 前缘 | 下 | 0 | 左侧边缘 | 左 | 953 | 0.6666667 | 26 | 8 | 0.6666667 | 16 | 8
|  |  | 前轮 | 左下壁板 | 第一次 |  | 1196.24h | A |  | 2015.01.13 | 7 | 原始损伤 | 分层损伤 | 边缘区域 | 前缘 | 下 | 0 | 左侧边缘 | 左 | 885 | 0.6666667 | 45 | 13
|  |  | 前轮 | 左下壁板 | 第一次 |  | 1196.24h | A |  | 2015.01.13 | 8 | 扩展损伤 | 分层损伤 | 边缘区域 | 前缘 | 下 | 0 | 左侧边缘 | 左 | 363 | 0.3333333 | 420 | 10 | 0.6666667 | 330 | 10
|  |  | 前轮 | 左下壁板 | 第一次 |  | 1196.24h | A |  | 2015.01.13 | 9 | 原始损伤 | 分层损伤 | 连接区域 | 后缘 | 上 | 0 | 13肋轴线 | 左 | 0 | 1/2-1/3 | 47 | 90
|  |  | 前轮 | 左下壁板 | 第一次 |  | 1196.24h | A |  | 2015.01.13 | 10 | 原始损伤 | 分层损伤 | 其他区域 | 3墙轴线 | 下 | 130 | 13肋轴线 | 左 | 25 | 0.5 | 15 | 17
|  |  | 前轮 | 左下壁板 | 第一次 |  | 1196.24h | A |  | 2015.01.13 | 11 | 原始损伤 | 分层损伤 | 其他区域 | 3墙轴线 | 下 | 228 | 13肋轴线 | 左 | 57 | 1/3-1/2 | 27 | 22
|  |  | 前轮 | 左下壁板 | 第一次 |  | 1196.24h | A |  | 2015.01.13 | 12 | 原始损伤 | 分层损伤 | 其他区域 | 3墙轴线 | 下 | 245 | 13肋轴线 | 左 | 133 | 0.5 | 10 | 9
|  |  | 前轮 | 左下壁板 | 第一次 |  | 1196.24h | A |  | 2015.01.13 | 13 | 原始损伤 | 分层损伤 | 其他区域 | 3墙轴线 | 下 | 245 | 13肋轴线 | 左 | 157 | 0.5 | 9 | 14
|  |  | 前轮 | 左下壁板 | 第一次 |  | 1196.24h | A |  | 2015.01.13 | 14 | 原始损伤 | 分层损伤 | 其他区域 | 3墙轴线 | 下 | 237 | 13肋轴线 | 左 | 223 | 0.5 | 15 | 29
|  |  | 前轮 | 左下壁板 | 第一次 |  | 1196.24h | A |  | 2015.01.13 | 15 | 原始损伤 | 分层损伤 | 其他区域 | 前缘 | 下 | 258 | 12肋轴线 | 左 | 97 | 0.5 | 10 | 15
|  |  | 前轮 | 左下壁板 | 第一次 |  | 1196.24h | A |  | 2015.01.13 | 16 | 原始损伤 | 分层损伤 | 边缘区域 | 前缘 | 下 | 0 | 9肋轴线 | 左 | 25 | 0.6666667 | 12 | 14
|  |  | 前轮 | 左下壁板 | 第一次 |  | 1196.24h | A |  | 2015.01.13 | 17 | 原始损伤 | 分层损伤 | 边缘区域 | 前缘 | 下 | 0 | 左侧边缘 | 左 | 102 | 0.125 | 10 | 65
|  |  | 前轮 | 左下壁板 | 第一次 |  | 1196.24h | A |  | 2015.01.13 | 18 | 原始损伤 | 分层损伤 | 边缘区域 | 后缘 | 上 | 0 | 6肋轴线 | 左 | 35 | 0.3333333 | 52 | 18
|  |  | 前轮 | 左下壁板 | 第一次 |  | 1196.24h | A |  | 2015.01.13 | 19 | 原始损伤 | 分层损伤 | 其他区域 | 1墙轴线 | 上 | 5 | 17肋轴线 | 右 | 50 | 0.1666667 | 10 | 40
|  |  | 前轮 | 左下壁板 | 第一次 |  | 1196.24h | A |  | 2015.01.13 | 20 | 原始损伤 | 分层损伤 | 其他区域 | 1墙轴线 | 下 | 70 | 3肋轴线 | 左 | 271 | 0.5 | 20 | 9
|  |  | 前轮 | 左下壁板 | 第一次 |  | 1196.24h | A |  | 2015.01.13 | 21 | 原始损伤 | 分层损伤 | 其他区域 | 2墙轴线 | 下 | 160 | 4肋轴线 | 右 | 25 | 0.1666667 | 9 | 14
|  |  | 前轮 | 左下壁板 | 第一次 |  | 1196.24h | A |  | 2015.01.13 | 22 | 原始损伤 | 分层损伤 | 边缘区域 | 前缘 | 下 | 0 | 10肋轴线 | 左 | 199 | 0.3333333 | 24 | 11
|  |  | 前轮 | 左下壁板 | 第一次 |  | 1196.24h | A |  | 2015.01.13 | 23 | 新增损伤 | 分层损伤 | 连接区域 | 1墙轴线 | 上 | 0 | 17肋轴线 | 右 | 80 | 0.25 | 10 | 10
|  |  | 前轮 | 左下壁板 | 第一次 |  | 1196.24h | A |  | 2015.01.13 | 24 | 新增损伤 | 分层损伤 | 口框区域 | 前缘 | 下 | 100 | 14肋轴线 | 左 | 40 | 0.5 | 7 | 41
|  |  | 前轮 | 左下壁板 | 第一次 |  | 1196.24h | A |  | 2015.01.13 | 25 | 新增损伤 | 分层损伤 | 连接区域 | 后缘 | 上 | 20 | 2肋轴线 | 右 | 0 | 0.5 | 6 | 25
|  |  | 前轮 | 右上壁板 | 第一次 |  | 1196.24h | A |  | 2015.01.13 | 1 | 原始损伤 | 分层损伤 | 其他区域 | 2墙轴线 | 下 | 255 | 10肋轴线 | 右 | 40 | 0.5 | 30 | 20
|  |  | 前轮 | 右上壁板 | 第一次 |  | 1196.24h | A |  | 2015.01.13 | 2 | 原始损伤 | 分层损伤 | 其他区域 | 1墙轴线 | 下 | 65 | 11肋轴线 | 右 | 110 | 0.3333333 | 28 | 33
|  |  | 前轮 | 右上壁板 | 第一次 |  | 1196.24h | A |  | 2015.01.13 | 3 | 原始损伤 | 分层损伤 | 其他区域 | 1墙轴线 | 下 | 55 | 11肋轴线 | 右 | 175 | 0.25 | 15 | 65
|  |  | 前轮 | 右上壁板 | 第一次 |  | 1196.24h | A |  | 2015.01.13 | 4 | 原始损伤 | 分层损伤 | 其他区域 | 1墙轴线 | 下 | 140 | 11肋轴线 | 右 | 105 | 0.3333333 | 25 | 10
|  |  | 前轮 | 右上壁板 | 第一次 |  | 1196.24h | A |  | 2015.01.13 | 5 | 原始损伤 | 分层损伤 | 其他区域 | 1墙轴线 | 下 | 125 | 左侧边缘 | 右 | 30 | 0.3333333 | 8 | 12
|  |  | 前轮 | 右上壁板 | 第一次 |  | 1196.24h | A |  | 2015.01.13 | 6 | 原始损伤 | 分层损伤 | 其他区域 | 1墙轴线 | 下 | 95 | 14肋轴线 | 右 | 48 | 0.6666667 | 25 | 15
|  |  | 前轮 | 右上壁板 | 第一次 |  | 1196.24h | A |  | 2015.01.13 | 7 | 扩展损伤 | 分层损伤 | 口框区域 | 后缘 | 下 | 20 | 12肋轴线 | 右 | 35 | 0.5 | 35 | 95 | 0.5 | 35 | 70
|  |  | 前轮 | 右上壁板 | 第一次 |  | 1196.24h | A |  | 2015.01.13 | 8 | 新增损伤 | 分层损伤 | 其他区域 | 1墙轴线 | 下 | 20 | 12肋轴线 | 右 | 65 | 0.3333333 | 20 | 7
|  |  | 前轮 | 右上壁板 | 第一次 |  | 1196.24h | A |  | 2015.01.13 | 9 | 新增损伤 | 分层损伤 | 其他区域 | 2墙轴线 | 下 | 30 | 11肋轴线 | 右 | 50 | 0.25 | 55 | 10
|  |  | 前轮 | 右上壁板 | 第一次 |  | 1196.24h | A |  | 2015.01.13 | 10 | 新增损伤 | 分层损伤 | 其他区域 | 2墙轴线 | 下 | 30 | 12肋轴线 | 左 | 50 | 0.25 | 25 | 20
|  |  | 前轮 | 右下壁板 | 第一次 |  | 1196.24h | A |  | 2015.01.13 | 1 | 原始损伤 | 分层损伤 | 边缘区域 | 前缘 | 下 | 0 | 右侧边缘 | 左 | 34 | 0.5 | 115 | 20
|  |  | 前轮 | 右下壁板 | 第一次 |  | 1196.24h | A |  | 2015.01.13 | 2 | 原始损伤 | 分层损伤 | 边缘区域 | 前缘 | 下 | 0 | 右侧边缘 | 左 | 161 | 0.5 | 10 | 18
|  |  | 前轮 | 右下壁板 | 第一次 |  | 1196.24h | A |  | 2015.01.13 | 3 | 扩展损伤 | 分层损伤 | 边缘区域 | 前缘 | 下 | 0 | 右侧边缘 | 左 | 696 | 0.3333333 | 20 | 30 | 0.3333333 | 8 | 9
|  |  | 前轮 | 右下壁板 | 第一次 |  | 1196.24h | A |  | 2015.01.13 | 4 | 原始损伤 | 分层损伤 | 其他区域 | 前缘 | 下 | 10 | 右侧边缘 | 左 | 1238 | 0.3333333 | 20 | 10
|  |  | 前轮 | 右下壁板 | 第一次 |  | 1196.24h | A |  | 2015.01.13 | 5 | 原始损伤 | 分层损伤 | 连接区域 | 1墙轴线 | 上 | 50 | 3肋轴线 | 右 | 0 | 0.3333333 | 8 | 14
|  |  | 前轮 | 右下壁板 | 第一次 |  | 1196.24h | A |  | 2015.01.13 | 6 | 原始损伤 | 分层损伤 | 边缘区域 | 前缘 | 下 | 0 | 7肋轴线 | 右 | 540 | 0.3333333 | 15 | 8
|  |  | 前轮 | 右下壁板 | 第一次 |  | 1196.24h | A |  | 2015.01.13 | 7 | 原始损伤 | 分层损伤 | 边缘区域 | 前缘 | 下 | 0 | 7肋轴线 | 右 | 260 | 0.3333333 | 60 | 15
|  |  | 前轮 | 右下壁板 | 第一次 |  | 1196.24h | A |  | 2015.01.13 | 8 | 原始损伤 | 分层损伤 | 连接区域 | 1墙轴线 | 下 | 0 | 10肋轴线 | 右 | 15 | 0.5 | 52 | 62
|  |  | 前轮 | 右下壁板 | 第一次 |  | 1196.24h | A |  | 2015.01.13 | 9 | 原始损伤 | 分层损伤 | 其他区域 | 1墙轴线 | 下 | 15 | 12肋轴线 | 右 | 70 | 0.3333333 | 50 | 25
|  |  | 前轮 | 右下壁板 | 第一次 |  | 1196.24h | A |  | 2015.01.13 | 10 | 原始损伤 | 分层损伤 | 其他区域 | 1墙轴线 | 上 | 5 | 7肋轴线 | 左 | 70 | 0.3333333 | 10 | 10
|  |  | 前轮 | 右下壁板 | 第一次 |  | 1196.24h | A |  | 2015.01.13 | 11 | 原始损伤 | 分层损伤 | 连接区域 | 2墙轴线 | 上 | 0 | 10肋轴线 | 左 | 30 | 0.5 | 39 | 17
|  |  | 前轮 | 右下壁板 | 第一次 |  | 1196.24h | A |  | 2015.01.13 | 12 | 原始损伤 | 分层损伤 | 连接区域 | 2墙轴线 | 上 | 0 | 10肋轴线 | 左 | 106 | 1/3-1/2 | 58 | 20
|  |  | 前轮 | 右下壁板 | 第一次 |  | 1196.24h | A |  | 2015.01.13 | 13 | 原始损伤 | 分层损伤 | 其他区域 | 3墙轴线 | 下 | 175 | 13肋轴线 | 右 | 50 | 1/3-1/2 | 25 | 18
|  |  | 前轮 | 右下壁板 | 第一次 |  | 1196.24h | A |  | 2015.01.13 | 14 | 原始损伤 | 分层损伤 | 其他区域 | 3墙轴线 | 下 | 225 | 13肋轴线 | 右 | 70 | 1/3-1/2 | 58 | 33
|  |  | 前轮 | 右下壁板 | 第一次 |  | 1196.24h | A |  | 2015.01.13 | 15 | 原始损伤 | 分层损伤 | 边缘区域 | 前缘 | 下 | 0 | 右侧边缘 | 左 | 435 | 0.2 | 230 | 15
|  |  | 前轮 | 右下壁板 | 第一次 |  | 1196.24h | A |  | 2015.01.13 | 16 | 原始损伤 | 分层损伤 | 连接区域 | 前缘 | 下 | 30 | 3肋轴线 | 右 | 0 | 0.5 | 35 | 36
|  |  | 前轮 | 右下壁板 | 第一次 |  | 1196.24h | A |  | 2015.01.13 | 17 | 原始损伤 | 分层损伤 | 边缘区域 | 前缘 | 下 | 0 | 4肋轴线 | 右 | 0 | 0.25 | 30 | 10
|  |  | 前轮 | 右下壁板 | 第一次 |  | 1196.24h | A |  | 2015.01.13 | 18 | 原始损伤 | 分层损伤 | 边缘区域 | 后缘 | 上 | 0 | 8肋轴线 | 右 | 247 | 0.25 | 21 | 6
|  |  | 前轮 | 右下壁板 | 第一次 |  | 1196.24h | A |  | 2015.01.13 | 19 | 原始损伤 | 分层损伤 | 其他区域 | 1墙轴线 | 下 | 36 | 9肋轴线 | 左 | 33 | 0.1428571 | 26 | 24
|  |  | 前轮 | 右下壁板 | 第一次 |  | 1196.24h | A |  | 2015.01.13 | 20 | 原始损伤 | 分层损伤 | 边缘区域 | 前缘 | 下 | 0 | 9肋轴线 | 右 | 274 | 0.3333333 | 37 | 10
|  |  | 前轮 | 右下壁板 | 第一次 |  | 1196.24h | A |  | 2015.01.13 | 21 | 原始损伤 | 分层损伤 | 其他区域 | 2墙轴线 | 下 | 152 | 4肋轴线 | 左 | 14 | 0.5 | 105 | 22
|  |  | 前轮 | 右下壁板 | 第一次 |  | 1196.24h | A |  | 2015.01.13 | 22 | 新增损伤 | 分层损伤 | 口框区域 | 1墙轴线 | 上 | 35 | 14肋轴线 | 右 | 50 | 0.8333333 | 5 | 35
|  |  | 前轮 | 右下壁板 | 第一次 |  | 1196.24h | A |  | 2015.01.13 | 23 | 新增损伤 | 分层损伤 | 连接区域 | 1墙轴线 | 上 | 0 | 6肋轴线 | 左 | 90 | 0.5 | 7 | 15
|  |  | 挡泥板 | 左左壁板 | 第一次 |  | 1196.24h | A |  | 2015.01.13 | 1 | 原始损伤 | 分层损伤 | 边缘区域 | 前缘 | 下 | 0 | 2前肋轴线 | 右 | 5 | 0.5 | 20 | 8
|  |  | 挡泥板 | 左左壁板 | 第一次 |  | 1196.24h | A |  | 2015.01.13 | 2 | 原始损伤 | 分层损伤 | 连接区域 | 1梁轴线 | 上 | 0 | 1肋轴线 | 右 | 20 | 0.5 | 45 | 43
|  |  | 挡泥板 | 左左壁板 | 第一次 |  | 1196.24h | A |  | 2015.01.13 | 3 | 原始损伤 | 分层损伤 | 边缘区域 | 前缘 | 下 | 0 | 2肋轴线 | 左 | 75 | 1/3-1/2 | 15 | 18
|  |  | 挡泥板 | 左左壁板 | 第一次 |  | 1196.24h | A |  | 2015.01.13 | 4 | 原始损伤 | 分层损伤 | 边缘区域 | 前缘 | 下 | 0 | 4肋轴线 | 右 | 75 | 0.6666667 | 15 | 20
|  |  | 挡泥板 | 左左壁板 | 第一次 |  | 1196.24h | A |  | 2015.01.13 | 5 | 原始损伤 | 分层损伤 | 边缘区域 | 前缘 | 下 | 0 | 5前肋轴线 | 左 | 20 | 1/3-1/2 | 66 | 7
|  |  | 挡泥板 | 左左壁板 | 第一次 |  | 1196.24h | A |  | 2015.01.13 | 6 | 原始损伤 | 分层损伤 | 其他区域 | 前缘 | 下 | 10 | 4前肋轴线 | 左 | 6 | 0.5 | 15 | 8
|  |  | 挡泥板 | 左左壁板 | 第一次 |  | 1196.24h | A |  | 2015.01.13 | 7 | 原始损伤 | 分层损伤 | 其他区域 | 前缘 | 下 | 20 | 3肋轴线 | 左 | 8 | 0.5 | 8 | 8
|  |  | 挡泥板 | 左左壁板 | 第一次 |  | 1196.24h | A |  | 2015.01.13 | 8 | 原始损伤 | 分层损伤 | 其他区域 | 前缘 | 下 | 314 | 2肋轴线 | 左 | 2 | 0.5 | 15 | 9
|  |  | 挡泥板 | 左左壁板 | 第一次 |  | 1196.24h | A |  | 2015.01.13 | 9 | 原始损伤 | 分层损伤 | 其他区域 | 2梁轴线 | 下 | 15 | 右侧边缘 | 左 | 208 | 0.25 | 15 | 6
|  |  | 挡泥板 | 左左壁板 | 第一次 |  | 1196.24h | A |  | 2015.01.13 | 10 | 原始损伤 | 分层损伤 | 其他区域 | 2梁轴线 | 下 | 15 | 右侧边缘 | 左 | 321 | 0.25 | 11 | 6
|  |  | 挡泥板 | 左左壁板 | 第一次 |  | 1196.24h | A |  | 2015.01.13 | 11 | 原始损伤 | 分层损伤 | 其他区域 | 2梁轴线 | 上 | 15 | 右侧边缘 | 左 | 361 | 0.25 | 17 | 7
|  |  | 挡泥板 | 左左壁板 | 第一次 |  | 1196.24h | A |  | 2015.01.13 | 12 | 原始损伤 | 分层损伤 | 口框区域 | 2梁轴线 | 上 | 100 | 10肋轴线 | 左 | 155 | 0.5 | 56 | 15
|  |  | 挡泥板 | 左左壁板 | 第一次 |  | 1196.24h | A |  | 2015.01.13 | 13 | 原始损伤 | 分层损伤 | 口框区域 | 2梁轴线 | 上 | 30 | 5肋轴线 | 左 | 33 | 0.5 | 89 | 19
|  |  | 挡泥板 | 左左壁板 | 第一次 |  | 1196.24h | A |  | 2015.01.13 | 14 | 原始损伤 | 分层损伤 | 连接区域 | 1梁轴线 | 下 | 379 | 3肋轴线 | 左 | 41 | 长桁1/2 | 34 | 14 |  |  |  | 是 | 长桁分层
|  |  | 挡泥板 | 左左壁板 | 第一次 |  | 1196.24h | A |  | 2015.01.13 | 15 | 原始损伤 | 分层损伤 | 连接区域 | 2梁轴线 | 上 | 393 | 3肋轴线 | 右 | 37 | 长桁1/2 | 25 | 14 |  |  |  | 是 | 长桁分层
|  |  | 挡泥板 | 左左壁板 | 第一次 |  | 1196.24h | A |  | 2015.01.13 | 16 | 新增损伤 | 分层损伤 | 口框区域 | 2梁轴线 | 上 | 20 | 9肋轴线 | 右 | 55 | 0.5 | 25 | 5
|  |  | 挡泥板 | 左左壁板 | 第一次 |  | 1196.24h | A |  | 2015.01.13 | 17 | 新增损伤 | 分层损伤 | 口框区域 | 2梁轴线 | 上 | 390 | 4肋轴线 | 右 | 0 | 1/6-1/2 | 40 | 5
|  |  | 挡泥板 | 左左壁板 | 第一次 |  | 1196.24h | A |  | 2015.01.13 | 18 | 新增损伤 | 分层损伤 | 口框区域 | 1梁轴线 | 上 | 0 | 4肋轴线 | 右 | 95 | 0.5 | 70 | 5
|  |  | 挡泥板 | 左右壁板 | 第一次 |  | 1196.24h | A |  | 2015.01.13 | 1 | 原始损伤 | 分层损伤 | 边缘区域 | 前缘 | 下 | 0 | 2前肋轴线 | 左 | 0 | 0.5 | 13 | 12
|  |  | 挡泥板 | 左右壁板 | 第一次 |  | 1196.24h | A |  | 2015.01.13 | 2 | 原始损伤 | 分层损伤 | 边缘区域 | 前缘 | 下 | 0 | 6前肋轴线 | 左 | 0 | 1/3-1/2 | 14 | 16
|  |  | 挡泥板 | 左右壁板 | 第一次 |  | 1196.24h | A |  | 2015.01.13 | 3 | 原始损伤 | 分层损伤 | 口框区域 | 1梁轴线 | 上 | 100 | 2肋轴线 | 右 | 266 | 0.5 | 15 | 20
|  |  | 挡泥板 | 左右壁板 | 第一次 |  | 1196.24h | A |  | 2015.01.13 | 4 | 新增损伤 | 分层损伤 | 边缘区域 | 1梁轴线 | 上 | 70 | 右侧边缘 | 左 | 0 | 0.5 | 45 | 35 |  |  |  | 是
|  |  | 挡泥板 | 左右壁板 | 第一次 |  | 1196.24h | A |  | 2015.01.13 | 5 | 新增损伤 | 分层损伤 | 边缘区域 | 1梁轴线 | 下 | 200 | 右侧边缘 | 左 | 0 | 0.5 | 10 | 108
|  |  | 挡泥板 | 左右壁板 | 第一次 |  | 1196.24h | A |  | 2015.01.13 | 6 | 新增损伤 | 分层损伤 | 边缘区域 | 1梁轴线 | 下 | 370 | 右侧边缘 | 左 | 0 | 0.5 | 10 | 160
|  |  | 挡泥板 | 左右壁板 | 第一次 |  | 1196.24h | A |  | 2015.01.13 | 7 | 新增损伤 | 分层损伤 | 边缘区域 | 2梁轴线 | 下 | 420 | 右侧边缘 | 左 | 0 | 0.5 | 10 | 115
|  |  | 挡泥板 | 右左壁板 | 第一次 |  | 1196.24h | A |  | 2015.01.13 | 1 | 原始损伤 | 分层损伤 | 其他区域 | 前缘 | 下 | 35 | 10前肋轴线 | 右 | 0 | 0.5 | 15 | 8
|  |  | 挡泥板 | 右左壁板 | 第一次 |  | 1196.24h | A |  | 2015.01.13 | 2 | 原始损伤 | 分层损伤 | 边缘区域 | 2梁轴线 | 上 | 0 | 左侧边缘 | 右 | 0 | 0.5 | 20 | 12
|  |  | 挡泥板 | 右左壁板 | 第一次 |  | 1196.24h | A |  | 2015.01.13 | 3 | 原始损伤 | 分层损伤 | 口框区域 | 后缘 | 上 | 145 | 5肋轴线 | 左 | 238 | 0.5 | 38 | 14
|  |  | 挡泥板 | 右左壁板 | 第一次 |  | 1196.24h | A |  | 2015.01.13 | 4 | 原始损伤 | 分层损伤 | 口框区域 | 2梁轴线 | 上 | 100 | 9肋轴线 | 右 | 100 | 0.5 | 60 | 15
|  |  | 挡泥板 | 右左壁板 | 第一次 |  | 1196.24h | A |  | 2015.01.13 | 5 | 新增损伤 | 分层损伤 | 口框区域 | 后缘 | 上 | 110 | 9肋轴线 | 左 | 0 | 0.5 | 5 | 60
|  |  | 挡泥板 | 右左壁板 | 第一次 |  | 1196.24h | A |  | 2015.01.13 | 6 | 新增损伤 | 分层损伤 | 口框区域 | 后缘 | 上 | 135 | 10肋轴线 | 左 | 5 | 0.5 | 10 | 50
|  |  | 挡泥板 | 右左壁板 | 第一次 |  | 1196.24h | A |  | 2015.01.13 | 7 | 新增损伤 | 分层损伤 | 口框区域 | 后缘 | 上 | 50 | 9肋轴线 | 右 | 45 | 0.5 | 70 | 3
|  |  | 挡泥板 | 右左壁板 | 第一次 |  | 1196.24h | A |  | 2015.01.13 | 8 | 新增损伤 | 分层损伤 | 其他区域 | 2梁轴线 | 上 | 50 | 10肋轴线 | 左 | 115 | 0.5 | 15 | 25
|  |  | 挡泥板 | 右左壁板 | 第一次 |  | 1196.24h | A |  | 2015.01.13 | 9 | 新增损伤 | 分层损伤 | 口框区域 | 后缘 | 上 | 230 | 5肋轴线 | 左 | 0 | 0.3333333 | 20 | 10
|  |  | 挡泥板 | 右左壁板 | 第一次 |  | 1196.24h | A |  | 2015.01.13 | 10 | 新增损伤 | 分层损伤 | 口框区域 | 后缘 | 上 | 105 | 5肋轴线 | 左 | 70 | 0.5 | 20 | 5
|  |  | 挡泥板 | 右左壁板 | 第一次 |  | 1196.24h | A |  | 2015.01.13 | 11 | 新增损伤 | 分层损伤 | 边缘区域 | 后缘 | 上 | 0 | 5肋轴线 | 左 | 60 | 0.1666667 | 15 | 8
|  |  | 挡泥板 | 右左壁板 | 第一次 |  | 1196.24h | A |  | 2015.01.13 | 12 | 新增损伤 | 分层损伤 | 边缘区域 | 后缘 | 上 | 0 | 3肋轴线 | 左 | 0 | 0.2 | 15 | 7
|  |  | 挡泥板 | 右右壁板 | 第一次 |  | 1196.24h | A |  | 2015.01.13 | 1 | 原始损伤 | 分层损伤 | 边缘区域 | 前缘 | 下 | 0 | 10前肋轴线 | 右 | 36 | 0.5 | 10 | 10
|  |  | 后座 | 左上壁板 | 第一次 |  | 1984.47h | A |  | 2015.01.13 | 1 | 原始损伤 | 分层损伤 | 其他区域 | 后墙 | 下 | 100 | 后段1肋轴线 | 右 | 25 | 0.3333333 | 20 | 10
|  |  | 后座 | 左上壁板 | 第一次 |  | 1984.47h | A |  | 2015.01.13 | 2 | 原始损伤 | 分层损伤 | 其他区域 | 后缘 | 上 | 115 | 右侧边缘 | 左 | 5 | 1/3-1/2 | 28 | 17
|  |  | 后座 | 左上壁板 | 第一次 |  | 1984.47h | A |  | 2015.01.13 | 3 | 原始损伤 | 分层损伤 | 其他区域 | 后缘 | 上 | 70 | 右侧边缘 | 左 | 5 | 0.6666667 | 30 | 20
|  |  | 后座 | 左上壁板 | 第一次 |  | 1984.47h | A |  | 2015.01.13 | 4 | 原始损伤 | 分层损伤 | 边缘区域 | 后缘 | 上 | 0 | 右侧边缘 | 左 | 0 | 0.3333333 | 10 | 8
|  |  | 后座 | 左上壁板 | 第一次 |  | 1984.47h | A |  | 2015.01.13 | 5 | 原始损伤 | 分层损伤 | 连接区域 | 后缘 | 上 | 60 | 后段7肋轴线 | 左 | 0 | 0.6666667 | 15 | 14
|  |  | 后座 | 左上壁板 | 第一次 |  | 1984.47h | A |  | 2015.01.13 | 6 | 原始损伤 | 分层损伤 | 连接区域 | 后缘 | 上 | 90 | 后段17肋轴线 | 右 | 0 | 0.6666667 | 20 | 18
|  |  | 后座 | 左上壁板 | 第一次 |  | 1984.47h | A |  | 2015.01.13 | 7 | 原始损伤 | 分层损伤 | 边缘区域 | 后墙 | 上 | 552 | 右侧边缘 | 右 | 0 | 0.5 | 6 | 11
|  |  | 后座 | 左上壁板 | 第一次 |  | 1984.47h | A |  | 2015.01.13 | 8 | 原始损伤 | 分层损伤 | 边缘区域 | 后墙 | 上 | 425 | 右侧边缘 | 右 | 0 | 0.5 | 16 | 70
|  |  | 后座 | 左下壁板 | 第一次 |  | 1196.24h | A |  | 2015.01.13 | 1 | 原始损伤 | 分层损伤 | 连接区域 | 后缘 | 上 | 105 | 后段14肋轴线 | 右 | 0 | 0.25 | 30 | 22
|  |  | 后座 | 左下壁板 | 第一次 |  | 1196.24h | A |  | 2015.01.13 | 2 | 原始损伤 | 分层损伤 | 其他区域 | 后墙 | 上 | 450 | 左侧边缘 | 右 | 44 | 0.5 | 25 | 15
|  |  | 后座 | 左下壁板 | 第一次 |  | 1196.24h | A |  | 2015.01.13 | 3 | 原始损伤 | 分层损伤 | 其他区域 | 后墙 | 上 | 486 | 左侧边缘 | 右 | 40 | 0.5 | 20 | 12
|  |  | 后座 | 左下壁板 | 第一次 |  | 1196.24h | A |  | 2015.01.13 | 4 | 原始损伤 | 分层损伤 | 其他区域 | 后墙 | 上 | 417 | 5肋轴线 | 左 | 25 | 0.5 | 20 | 20
|  |  | 后座 | 左下壁板 | 第一次 |  | 1196.24h | A |  | 2015.01.13 | 5 | 原始损伤 | 分层损伤 | 其他区域 | 后缘 | 上 | 90 | 后段15肋轴线 | 左 | 5 | 0.5 | 13 | 10
|  |  | 后座 | 左下壁板 | 第一次 |  | 1196.24h | A |  | 2015.01.13 | 6 | 原始损伤 | 分层损伤 | 连接区域 | 后缘 | 上 | 72 | 后段10肋轴线 | 左 | 0 | 1/3-1/2 | 16 | 28
|  |  | 后座 | 左下壁板 | 第一次 |  | 1196.24h | A |  | 2015.01.13 | 7 | 原始损伤 | 分层损伤 | 连接区域 | 后缘 | 上 | 82 | 后段4肋轴线 | 左 | 0 | 0.5 | 27 | 20
|  |  | 后座 | 左下壁板 | 第一次 |  | 1196.24h | A |  | 2015.01.13 | 8 | 原始损伤 | 分层损伤 | 边缘区域 | 后缘 | 上 | 0 | 后段4肋轴线 | 左 | 0 | 1/3-1/2 | 29 | 15
|  |  | 后座 | 左下壁板 | 第一次 |  | 1196.24h | A |  | 2015.01.13 | 9 | 原始损伤 | 分层损伤 | 边缘区域 | 后缘 | 上 | 98 | 右侧边缘 | 左 | 0 | 1/3-1/2 | 19 | 21
|  |  | 后座 | 左下壁板 | 第一次 |  | 1196.24h | A |  | 2015.01.13 | 10 | 原始损伤 | 分层损伤 | 其他区域 | 梁轴线 | 下 | 2 | 2肋轴线 | 右 | 56 | 0.5 | 17 | 80
|  |  | 后座 | 左下壁板 | 第一次 |  | 1196.24h | A |  | 2015.01.13 | 11 | 原始损伤 | 分层损伤 | 其他区域 | 后墙 | 上 | 500 | 左侧边缘 | 右 | 23 | 0.5 | 16 | 6
|  |  | 后座 | 左下壁板 | 第一次 |  | 1196.24h | A |  | 2015.01.13 | 12 | 新增损伤 | 分层损伤 | 连接区域 | 梁轴线 | 上 | 0 | 2肋轴线 | 左 | 0 | 0.5 | 25 | 10
|  |  | 后座 | 右上壁板 | 第一次 |  | 1196.24h | A |  | 2015.01.13 | 1 | 原始损伤 | 分层损伤 | 其他区域 | 梁轴线 | 上 | 11 | 5肋轴线 | 左 | 159 | 0.3333333 | 25 | 20
|  |  | 后座 | 右上壁板 | 第一次 |  | 1196.24h | A |  | 2015.01.13 | 2 | 原始损伤 | 分层损伤 | 其他区域 | 梁轴线 | 上 | 16 | 5肋轴线 | 左 | 111 | 0.6666667 | 20 | 30
|  |  | 后座 | 右上壁板 | 第一次 |  | 1196.24h | A |  | 2015.01.13 | 3 | 原始损伤 | 分层损伤 | 其他区域 | 梁轴线 | 下 | 14 | 5肋轴线 | 左 | 109 | 1/3-2/3 | 25 | 27
|  |  | 后座 | 右上壁板 | 第一次 |  | 1196.24h | A |  | 2015.01.13 | 4 | 原始损伤 | 分层损伤 | 其他区域 | 后缘 | 上 | 85 | 右侧边缘 | 左 | 3 | 0.5 | 18 | 13
|  |  | 后座 | 右上壁板 | 第一次 |  | 1196.24h | A |  | 2015.01.13 | 5 | 原始损伤 | 分层损伤 | 边缘区域 | 后缘 | 上 | 0 | 左侧边缘 | 右 | 159 | 0.3333333 | 9 | 16
|  |  | 后座 | 右上壁板 | 第一次 |  | 1196.24h | A |  | 2015.01.13 | 6 | 原始损伤 | 分层损伤 | 连接区域 | 后缘 | 上 | 0 | 后段15肋轴线 | 左 | 0 | 0.5 | 11 | 15
|  |  | 后座 | 右上壁板 | 第一次 |  | 1196.24h | A |  | 2015.01.13 | 7 | 原始损伤 | 分层损伤 | 边缘区域 | 后缘 | 上 | 0 | 后段16肋轴线 | 右 | 11 | 0.6666667 | 14 | 10
|  |  | 后座 | 右上壁板 | 第一次 |  | 1196.24h | A |  | 2015.01.13 | 8 | 原始损伤 | 分层损伤 | 边缘区域 | 后缘 | 上 | 0 | 后段17肋轴线 | 右 | 5 | 0.5 | 15 | 9
|  |  | 后座 | 右上壁板 | 第一次 |  | 1196.24h | A |  | 2015.01.13 | 9 | 原始损伤 | 分层损伤 | 边缘区域 | 后缘 | 上 | 0 | 后段17肋轴线 | 右 | 46 | 0.3333333 | 20 | 9
|  |  | 后座 | 右下壁板 | 第一次 |  | 1196.24h | A |  | 2015.01.13 | 1 | 原始损伤 | 分层损伤 | 边缘区域 | 后缘 | 上 | 0 | 后段8肋轴线 | 右 | 5 | 0.6666667 | 15 | 10
|  |  | 后座 | 右下壁板 | 第一次 |  | 1196.24h | A |  | 2015.01.13 | 2 | 原始损伤 | 分层损伤 | 边缘区域 | 后缘 | 上 | 0 | 后段7肋轴线 | 左 | 9 | 0.3333333 | 17 | 10
|  |  | 后座 | 右下壁板 | 第一次 |  | 1196.24h | A |  | 2015.01.13 | 3 | 原始损伤 | 分层损伤 | 连接区域 | 后缘 | 上 | 0 | 后段6肋轴线 | 右 | 0 | 0.5 | 20 | 6
|  |  | 后座 | 右下壁板 | 第一次 |  | 1196.24h | A |  | 2015.01.13 | 4 | 原始损伤 | 分层损伤 | 边缘区域 | 后缘 | 上 | 0 | 后段5肋轴线 | 左 | 45 | 0.25 | 20 | 10
|  |  | 后座 | 右下壁板 | 第一次 |  | 1196.24h | A |  | 2015.01.13 | 5 | 原始损伤 | 分层损伤 | 边缘区域 | 后缘 | 上 | 0 | 后段5肋轴线 | 左 | 30 | 0.5 | 13 | 8
|  |  | 后座 | 右下壁板 | 第一次 |  | 1196.24h | A |  | 2015.01.13 | 6 | 原始损伤 | 分层损伤 | 连接区域 | 后缘 | 上 | 0 | 后段5肋轴线 | 左 | 0 | 0.5 | 15 | 10
|  |  | 后座 | 右下壁板 | 第一次 |  | 1196.24h | A |  | 2015.01.13 | 7 | 原始损伤 | 分层损伤 | 边缘区域 | 后缘 | 上 | 0 | 后段5肋轴线 | 右 | 40 | 1/3-2/3 | 20 | 10
|  |  | 后座 | 右下壁板 | 第一次 |  | 1196.24h | A |  | 2015.01.13 | 8 | 原始损伤 | 分层损伤 | 连接区域 | 后缘 | 上 | 0 | 后段4肋轴线 | 左 | 0 | 0.5 | 12 | 7
|  |  | 后座 | 右下壁板 | 第一次 |  | 1196.24h | A |  | 2015.01.13 | 9 | 原始损伤 | 分层损伤 | 连接区域 | 后缘 | 上 | 0 | 后段3肋轴线 | 左 | 0 | 0.25 | 10 | 70
|  |  | 后座 | 右下壁板 | 第一次 |  | 1196.24h | A |  | 2015.01.13 | 10 | 原始损伤 | 分层损伤 | 其他区域 | 后缘 | 上 | 90 | 后段14肋轴线 | 右 | 2 | 0.3333333 | 14 | 12
|  |  | 后座 | 右下壁板 | 第一次 |  | 1196.24h | A |  | 2015.01.13 | 11 | 原始损伤 | 分层损伤 | 其他区域 | 后缘 | 上 | 77 | 后段13肋轴线 | 右 | 2 | 0.3333333 | 12 | 15
|  |  | 后座 | 右下壁板 | 第一次 |  | 1196.24h | A |  | 2015.01.13 | 12 | 原始损伤 | 分层损伤 | 其他区域 | 后缘 | 上 | 75 | 后段12肋轴线 | 右 | 3 | 0.3333333 | 12 | 15
|  |  | 后座 | 右下壁板 | 第一次 |  | 1196.24h | A |  | 2015.01.13 | 13 | 原始损伤 | 分层损伤 | 连接区域 | 后缘 | 上 | 75 | 后段11肋轴线 | 右 | 0 | 0.3333333 | 17 | 18
|  |  | 后座 | 右下壁板 | 第一次 |  | 1196.24h | A |  | 2015.01.13 | 14 | 原始损伤 | 分层损伤 | 其他区域 | 后缘 | 上 | 69 | 后段7肋轴线 | 右 | 1 | 0.3333333 | 10 | 12
|  |  | 后座 | 右下壁板 | 第一次 |  | 1196.24h | A |  | 2015.01.13 | 15 | 新增损伤 | 分层损伤 | 其他区域 | 后墙 | 上 | 495 | 2肋轴线 | 左 | 80 | 0.3333333 | 18 | 8
|  |  | 车把 | 左左壁板 | 第一次 |  | 1196.24h | A |  | 2015.01.13 | 0
|  |  | 车把 | 左右壁板 | 第一次 | 36FT-2016-200-002 | 1196.24h | A |  | 2015.01.13 | 0
|  |  | 车把 | 右左壁板 | 第一次 |  | 1196.24h | A |  | 2015.01.13 | 0
|  |  | 车把 | 右右壁板 | 第一次 | 36FT-2016-200-002 | 1984.47h | A |  | 2015.01.13 | 0
|  |  | 前轮 | 左上壁板 | 200fh定检 | 36FT-2016-001 | 1392h | A |  | 2016.05.27 | 1 | 原始损伤 | 分层损伤 | 其他区域 | 2墙轴线 | 上 | 370 | 10肋轴线 | 左 | 50 | 1/2-1/3 | 15 | 20
|  |  | 前轮 | 左上壁板 | 200fh定检 | 36FT-2016-001 | 1392h | A |  | 2016.05.27 | 2 | 原始损伤 | 分层损伤 | 口框区域 | 1墙轴线 | 上 | 50 | 12肋轴线 | 左 | 40 | 0.6 | 55 | 19
|  |  | 前轮 | 左上壁板 | 200fh定检 | 36FT-2016-001 | 1392h | A |  | 2016.05.27 | 3 | 原始损伤 | 分层损伤 | 其他区域 | 1墙轴线 | 下 | 56 | 11肋轴线 | 左 | 11 | 1/2-2/3 | 31 | 16
|  |  | 前轮 | 左上壁板 | 200fh定检 | 36FT-2016-001 | 1392h | A |  | 2016.05.27 | 4 | 原始损伤 | 分层损伤 | 其他区域 | 1墙轴线 | 下 | 110 | 12肋轴线 | 右 | 126 | 0.6 | 18 | 8
|  |  | 前轮 | 左上壁板 | 200fh定检 | 36FT-2016-001 | 1392h | A |  | 2016.05.27 | 5 | 原始损伤 | 分层损伤 | 口框区域 | 前缘 | 下 | 156 | 11肋轴线 | 右 | 4 | 0.3333333 | 7 | 20
|  |  | 前轮 | 左上壁板 | 200fh定检 | 36FT-2016-001 | 1392h | A |  | 2016.05.27 | 6 | 延续损伤 | 分层损伤 | 其他区域 | 2墙轴线 | 上 | 220 | 10肋轴线 | 左 | 60 | 0.5 | 20 | 25
|  |  | 前轮 | 左上壁板 | 200fh定检 | 36FT-2016-001 | 1392h | A |  | 2016.05.27 | 7 | 延续损伤 | 分层损伤 | 连接区域 | 3墙轴线 | 上 | 0 | 10肋轴线 | 左 | 50 | 0.75 | 22 | 5
|  |  | 前轮 | 左下壁板 | 200fh定检 | 36FT-2016-001 | 1392h | A |  | 2016.05.27 | 1 | 原始损伤 | 分层损伤 | 边缘区域 | 前缘 | 下 | 0 | 左侧边缘 | 左 | 1623 | 0.3333333 | 20 | 5
|  |  | 前轮 | 左下壁板 | 200fh定检 | 36FT-2016-001 | 1392h | A |  | 2016.05.27 | 2 | 原始损伤 | 分层损伤 | 边缘区域 | 前缘 | 下 | 0 | 左侧边缘 | 左 | 1085 | 0.6666667 | 22 | 5
|  |  | 前轮 | 左下壁板 | 200fh定检 | 36FT-2016-001 | 1392h | A |  | 2016.05.27 | 3 | 原始损伤 | 分层损伤 | 边缘区域 | 前缘 | 下 | 0 | 左侧边缘 | 左 | 995 | 0.6666667 | 70 | 20
|  |  | 前轮 | 左下壁板 | 200fh定检 | 36FT-2016-001 | 1392h | A |  | 2016.05.27 | 4 | 延续损伤 | 分层损伤 | 边缘区域 | 前缘 | 下 | 0 | 左侧边缘 | 左 | 953 | 0.6666667 | 26 | 8
|  |  | 前轮 | 左下壁板 | 200fh定检 | 36FT-2016-001 | 1392h | A |  | 2016.05.27 | 5 | 原始损伤 | 分层损伤 | 边缘区域 | 前缘 | 下 | 0 | 左侧边缘 | 左 | 885 | 0.6666667 | 45 | 13
|  |  | 前轮 | 左下壁板 | 200fh定检 | 36FT-2016-001 | 1392h | A |  | 2016.05.27 | 6 | 延续损伤 | 分层损伤 | 边缘区域 | 前缘 | 下 | 0 | 左侧边缘 | 左 | 363 | 0.3333333 | 420 | 10
|  |  | 前轮 | 左下壁板 | 200fh定检 | 36FT-2016-001 | 1392h | A |  | 2016.05.27 | 7 | 原始损伤 | 分层损伤 | 连接区域 | 后缘 | 上 | 0 | 13肋轴线 | 左 | 0 | 1/2-1/3 | 47 | 90
|  |  | 前轮 | 左下壁板 | 200fh定检 | 36FT-2016-001 | 1392h | A |  | 2016.05.27 | 8 | 原始损伤 | 分层损伤 | 其他区域 | 3墙轴线 | 下 | 130 | 13肋轴线 | 左 | 25 | 0.5 | 15 | 17
|  |  | 前轮 | 左下壁板 | 200fh定检 | 36FT-2016-001 | 1392h | A |  | 2016.05.27 | 9 | 原始损伤 | 分层损伤 | 其他区域 | 3墙轴线 | 下 | 228 | 13肋轴线 | 左 | 57 | 1/3-1/2 | 27 | 22
|  |  | 前轮 | 左下壁板 | 200fh定检 | 36FT-2016-001 | 1392h | A |  | 2016.05.27 | 10 | 原始损伤 | 分层损伤 | 其他区域 | 3墙轴线 | 下 | 245 | 13肋轴线 | 左 | 133 | 0.5 | 10 | 9
|  |  | 前轮 | 左下壁板 | 200fh定检 | 36FT-2016-001 | 1392h | A |  | 2016.05.27 | 11 | 原始损伤 | 分层损伤 | 其他区域 | 3墙轴线 | 下 | 245 | 13肋轴线 | 左 | 157 | 0.5 | 9 | 14
|  |  | 前轮 | 左下壁板 | 200fh定检 | 36FT-2016-001 | 1392h | A |  | 2016.05.27 | 12 | 原始损伤 | 分层损伤 | 其他区域 | 3墙轴线 | 下 | 237 | 13肋轴线 | 左 | 223 | 0.5 | 15 | 29
|  |  | 前轮 | 左下壁板 | 200fh定检 | 36FT-2016-001 | 1392h | A |  | 2016.05.27 | 13 | 原始损伤 | 分层损伤 | 其他区域 | 前缘 | 下 | 258 | 12肋轴线 | 左 | 97 | 0.5 | 10 | 15
|  |  | 前轮 | 左下壁板 | 200fh定检 | 36FT-2016-001 | 1392h | A |  | 2016.05.27 | 14 | 原始损伤 | 分层损伤 | 边缘区域 | 前缘 | 下 | 0 | 9肋轴线 | 左 | 25 | 0.6666667 | 12 | 14
|  |  | 前轮 | 左下壁板 | 200fh定检 | 36FT-2016-001 | 1392h | A |  | 2016.05.27 | 15 | 原始损伤 | 分层损伤 | 边缘区域 | 前缘 | 下 | 0 | 左侧边缘 | 左 | 102 | 0.125 | 10 | 65
|  |  | 前轮 | 左下壁板 | 200fh定检 | 36FT-2016-001 | 1392h | A |  | 2016.05.27 | 16 | 原始损伤 | 分层损伤 | 边缘区域 | 后缘 | 上 | 0 | 6肋轴线 | 左 | 35 | 0.3333333 | 52 | 18
|  |  | 前轮 | 左下壁板 | 200fh定检 | 36FT-2016-001 | 1392h | A |  | 2016.05.27 | 17 | 原始损伤 | 分层损伤 | 其他区域 | 1墙轴线 | 上 | 5 | 17肋轴线 | 右 | 50 | 0.1666667 | 10 | 40
|  |  | 前轮 | 左下壁板 | 200fh定检 | 36FT-2016-001 | 1392h | A |  | 2016.05.27 | 18 | 原始损伤 | 分层损伤 | 其他区域 | 1墙轴线 | 下 | 70 | 3肋轴线 | 左 | 271 | 0.5 | 20 | 9
|  |  | 前轮 | 左下壁板 | 200fh定检 | 36FT-2016-001 | 1392h | A |  | 2016.05.27 | 19 | 原始损伤 | 分层损伤 | 其他区域 | 2墙轴线 | 下 | 160 | 4肋轴线 | 右 | 25 | 0.1666667 | 9 | 14
|  |  | 前轮 | 左下壁板 | 200fh定检 | 36FT-2016-001 | 1392h | A |  | 2016.05.27 | 20 | 原始损伤 | 分层损伤 | 边缘区域 | 前缘 | 下 | 0 | 10肋轴线 | 左 | 199 | 0.3333333 | 24 | 11
|  |  | 前轮 | 左下壁板 | 200fh定检 | 36FT-2016-001 | 1392h | A |  | 2016.05.27 | 21 | 延续损伤 | 分层损伤 | 连接区域 | 1墙轴线 | 上 | 0 | 17肋轴线 | 右 | 80 | 0.25 | 10 | 10
|  |  | 前轮 | 左下壁板 | 200fh定检 | 36FT-2016-001 | 1392h | A |  | 2016.05.27 | 22 | 延续损伤 | 分层损伤 | 口框区域 | 前缘 | 下 | 100 | 14肋轴线 | 左 | 40 | 0.5 | 7 | 41
|  |  | 前轮 | 左下壁板 | 200fh定检 | 36FT-2016-001 | 1392h | A |  | 2016.05.27 | 23 | 延续损伤 | 分层损伤 | 连接区域 | 后缘 | 上 | 20 | 2肋轴线 | 右 | 0 | 0.5 | 6 | 25
|  |  | 前轮 | 右上壁板 | 200fh定检 | 36FT-2016-001 | 1392h | A |  | 2016.05.27 | 1 | 原始损伤 | 分层损伤 | 其他区域 | 2墙轴线 | 下 | 255 | 10肋轴线 | 右 | 40 | 0.5 | 30 | 20
|  |  | 前轮 | 右上壁板 | 200fh定检 | 36FT-2016-001 | 1392h | A |  | 2016.05.27 | 2 | 原始损伤 | 分层损伤 | 其他区域 | 1墙轴线 | 下 | 65 | 11肋轴线 | 右 | 110 | 0.3333333 | 28 | 33
|  |  | 前轮 | 右上壁板 | 200fh定检 | 36FT-2016-001 | 1392h | A |  | 2016.05.27 | 3 | 原始损伤 | 分层损伤 | 其他区域 | 1墙轴线 | 下 | 55 | 11肋轴线 | 右 | 175 | 0.25 | 15 | 65
|  |  | 前轮 | 右上壁板 | 200fh定检 | 36FT-2016-001 | 1392h | A |  | 2016.05.27 | 4 | 原始损伤 | 分层损伤 | 其他区域 | 1墙轴线 | 下 | 140 | 11肋轴线 | 右 | 105 | 0.3333333 | 25 | 10
|  |  | 前轮 | 右上壁板 | 200fh定检 | 36FT-2016-001 | 1392h | A |  | 2016.05.27 | 5 | 原始损伤 | 分层损伤 | 其他区域 | 1墙轴线 | 下 | 125 | 左侧边缘 | 右 | 30 | 0.3333333 | 8 | 12
|  |  | 前轮 | 右上壁板 | 200fh定检 | 36FT-2016-001 | 1392h | A |  | 2016.05.27 | 6 | 原始损伤 | 分层损伤 | 其他区域 | 1墙轴线 | 下 | 95 | 14肋轴线 | 右 | 48 | 0.6666667 | 25 | 15
|  |  | 前轮 | 右上壁板 | 200fh定检 | 36FT-2016-001 | 1392h | A |  | 2016.05.27 | 7 | 延续损伤 | 分层损伤 | 口框区域 | 前缘 | 下 | 20 | 12肋轴线 | 右 | 35 | 0.5 | 35 | 95
|  |  | 前轮 | 右上壁板 | 200fh定检 | 36FT-2016-001 | 1392h | A |  | 2016.05.27 | 8 | 延续损伤 | 分层损伤 | 其他区域 | 1墙轴线 | 下 | 20 | 12肋轴线 | 右 | 65 | 0.3333333 | 20 | 7
|  |  | 前轮 | 右上壁板 | 200fh定检 | 36FT-2016-001 | 1392h | A |  | 2016.05.27 | 9 | 延续损伤 | 分层损伤 | 其他区域 | 2墙轴线 | 下 | 30 | 11肋轴线 | 右 | 50 | 0.25 | 55 | 10
|  |  | 前轮 | 右上壁板 | 200fh定检 | 36FT-2016-001 | 1392h | A |  | 2016.05.27 | 10 | 延续损伤 | 分层损伤 | 其他区域 | 2墙轴线 | 下 | 30 | 12肋轴线 | 左 | 50 | 0.25 | 25 | 20
|  |  | 前轮 | 右下壁板 | 200fh定检 | 36FT-2016-001 | 1392h | A |  | 2016.05.27 | 1 | 原始损伤 | 分层损伤 | 边缘区域 | 前缘 | 下 | 0 | 右侧边缘 | 左 | 34 | 0.5 | 115 | 20
|  |  | 前轮 | 右下壁板 | 200fh定检 | 36FT-2016-001 | 1392h | A |  | 2016.05.27 | 2 | 原始损伤 | 分层损伤 | 边缘区域 | 前缘 | 下 | 0 | 右侧边缘 | 左 | 161 | 0.5 | 10 | 18
|  |  | 前轮 | 右下壁板 | 200fh定检 | 36FT-2016-001 | 1392h | A |  | 2016.05.27 | 3 | 延续损伤 | 分层损伤 | 边缘区域 | 前缘 | 下 | 0 | 右侧边缘 | 左 | 696 | 0.3333333 | 20 | 30
|  |  | 前轮 | 右下壁板 | 200fh定检 | 36FT-2016-001 | 1392h | A |  | 2016.05.27 | 4 | 原始损伤 | 分层损伤 | 其他区域 | 前缘 | 下 | 10 | 右侧边缘 | 左 | 1238 | 0.3333333 | 20 | 10
|  |  | 前轮 | 右下壁板 | 200fh定检 | 36FT-2016-001 | 1392h | A |  | 2016.05.27 | 5 | 原始损伤 | 分层损伤 | 连接区域 | 1墙轴线 | 上 | 50 | 3肋轴线 | 右 | 0 | 0.3333333 | 8 | 14
|  |  | 前轮 | 右下壁板 | 200fh定检 | 36FT-2016-001 | 1392h | A |  | 2016.05.27 | 6 | 原始损伤 | 分层损伤 | 边缘区域 | 前缘 | 下 | 0 | 7肋轴线 | 右 | 540 | 0.3333333 | 15 | 8
|  |  | 前轮 | 右下壁板 | 200fh定检 | 36FT-2016-001 | 1392h | A |  | 2016.05.27 | 7 | 原始损伤 | 分层损伤 | 边缘区域 | 前缘 | 下 | 0 | 7肋轴线 | 右 | 260 | 0.3333333 | 60 | 15
|  |  | 前轮 | 右下壁板 | 200fh定检 | 36FT-2016-001 | 1392h | A |  | 2016.05.27 | 8 | 原始损伤 | 分层损伤 | 连接区域 | 1墙轴线 | 下 | 0 | 10肋轴线 | 右 | 15 | 0.5 | 52 | 62
|  |  | 前轮 | 右下壁板 | 200fh定检 | 36FT-2016-001 | 1392h | A |  | 2016.05.27 | 9 | 原始损伤 | 分层损伤 | 其他区域 | 1墙轴线 | 下 | 15 | 12肋轴线 | 右 | 70 | 0.3333333 | 50 | 25
|  |  | 前轮 | 右下壁板 | 200fh定检 | 36FT-2016-001 | 1392h | A |  | 2016.05.27 | 10 | 原始损伤 | 分层损伤 | 其他区域 | 1墙轴线 | 上 | 5 | 7肋轴线 | 左 | 70 | 0.3333333 | 10 | 10
|  |  | 前轮 | 右下壁板 | 200fh定检 | 36FT-2016-001 | 1392h | A |  | 2016.05.27 | 11 | 原始损伤 | 分层损伤 | 连接区域 | 2墙轴线 | 上 | 0 | 10肋轴线 | 左 | 30 | 0.5 | 39 | 17
|  |  | 前轮 | 右下壁板 | 200fh定检 | 36FT-2016-001 | 1392h | A |  | 2016.05.27 | 12 | 原始损伤 | 分层损伤 | 连接区域 | 2墙轴线 | 上 | 0 | 10肋轴线 | 左 | 106 | 1/3-1/2 | 58 | 20
|  |  | 前轮 | 右下壁板 | 200fh定检 | 36FT-2016-001 | 1392h | A |  | 2016.05.27 | 13 | 原始损伤 | 分层损伤 | 其他区域 | 3墙轴线 | 下 | 175 | 13肋轴线 | 右 | 50 | 1/3-1/2 | 25 | 18
|  |  | 前轮 | 右下壁板 | 200fh定检 | 36FT-2016-001 | 1392h | A |  | 2016.05.27 | 14 | 原始损伤 | 分层损伤 | 其他区域 | 3墙轴线 | 下 | 225 | 13肋轴线 | 右 | 70 | 1/3-1/2 | 58 | 33
|  |  | 前轮 | 右下壁板 | 200fh定检 | 36FT-2016-001 | 1392h | A |  | 2016.05.27 | 15 | 原始损伤 | 分层损伤 | 边缘区域 | 前缘 | 下 | 0 | 右侧边缘 | 左 | 435 | 0.2 | 230 | 15
|  |  | 前轮 | 右下壁板 | 200fh定检 | 36FT-2016-001 | 1392h | A |  | 2016.05.27 | 16 | 原始损伤 | 分层损伤 | 连接区域 | 前缘 | 下 | 30 | 3肋轴线 | 右 | 0 | 0.5 | 35 | 36
|  |  | 前轮 | 右下壁板 | 200fh定检 | 36FT-2016-001 | 1392h | A |  | 2016.05.27 | 17 | 原始损伤 | 分层损伤 | 边缘区域 | 前缘 | 下 | 0 | 4肋轴线 | 右 | 0 | 0.25 | 30 | 10
|  |  | 前轮 | 右下壁板 | 200fh定检 | 36FT-2016-001 | 1392h | A |  | 2016.05.27 | 18 | 原始损伤 | 分层损伤 | 边缘区域 | 后缘 | 上 | 0 | 8肋轴线 | 右 | 247 | 0.25 | 21 | 6
|  |  | 前轮 | 右下壁板 | 200fh定检 | 36FT-2016-001 | 1392h | A |  | 2016.05.27 | 19 | 原始损伤 | 分层损伤 | 其他区域 | 1墙轴线 | 下 | 36 | 9肋轴线 | 左 | 33 | 0.1428571 | 26 | 24
|  |  | 前轮 | 右下壁板 | 200fh定检 | 36FT-2016-001 | 1392h | A |  | 2016.05.27 | 20 | 原始损伤 | 分层损伤 | 边缘区域 | 前缘 | 下 | 0 | 9肋轴线 | 右 | 274 | 0.3333333 | 37 | 10
|  |  | 前轮 | 右下壁板 | 200fh定检 | 36FT-2016-001 | 1392h | A |  | 2016.05.27 | 21 | 原始损伤 | 分层损伤 | 其他区域 | 2墙轴线 | 下 | 152 | 4肋轴线 | 左 | 14 | 0.5 | 105 | 22
|  |  | 前轮 | 右下壁板 | 200fh定检 | 36FT-2016-001 | 1392h | A |  | 2016.05.27 | 22 | 延续损伤 | 分层损伤 | 口框区域 | 1墙轴线 | 上 | 35 | 14肋轴线 | 右 | 50 | 0.8333333 | 5 | 35
|  |  | 前轮 | 右下壁板 | 200fh定检 | 36FT-2016-001 | 1392h | A |  | 2016.05.27 | 23 | 延续损伤 | 分层损伤 | 连接区域 | 1墙轴线 | 上 | 0 | 6肋轴线 | 左 | 90 | 0.5 | 7 | 15
|  |  | 挡泥板 | 左左壁板 | 200fh定检 | 36FT-2016-001 | 1392h | A |  | 2016.05.27 | 1 | 原始损伤 | 分层损伤 | 边缘区域 | 前缘 | 下 | 0 | 2前肋轴线 | 右 | 5 | 0.5 | 20 | 8
|  |  | 挡泥板 | 左左壁板 | 200fh定检 | 36FT-2016-001 | 1392h | A |  | 2016.05.27 | 2 | 原始损伤 | 分层损伤 | 连接区域 | 1梁轴线 | 上 | 0 | 1肋轴线 | 右 | 20 | 0.5 | 45 | 43
|  |  | 挡泥板 | 左左壁板 | 200fh定检 | 36FT-2016-001 | 1392h | A |  | 2016.05.27 | 3 | 原始损伤 | 分层损伤 | 边缘区域 | 前缘 | 下 | 0 | 2肋轴线 | 左 | 75 | 1/3-1/2 | 15 | 18
|  |  | 挡泥板 | 左左壁板 | 200fh定检 | 36FT-2016-001 | 1392h | A |  | 2016.05.27 | 4 | 原始损伤 | 分层损伤 | 边缘区域 | 前缘 | 下 | 0 | 4肋轴线 | 右 | 75 | 0.6666667 | 15 | 20
|  |  | 挡泥板 | 左左壁板 | 200fh定检 | 36FT-2016-001 | 1392h | A |  | 2016.05.27 | 5 | 原始损伤 | 分层损伤 | 边缘区域 | 前缘 | 下 | 0 | 5前肋轴线 | 左 | 20 | 1/3-1/2 | 66 | 7
|  |  | 挡泥板 | 左左壁板 | 200fh定检 | 36FT-2016-001 | 1392h | A |  | 2016.05.27 | 6 | 原始损伤 | 分层损伤 | 其他区域 | 前缘 | 下 | 10 | 4前肋轴线 | 左 | 6 | 0.5 | 15 | 8
|  |  | 挡泥板 | 左左壁板 | 200fh定检 | 36FT-2016-001 | 1392h | A |  | 2016.05.27 | 7 | 原始损伤 | 分层损伤 | 其他区域 | 前缘 | 下 | 20 | 3肋轴线 | 左 | 8 | 0.5 | 8 | 8
|  |  | 挡泥板 | 左左壁板 | 200fh定检 | 36FT-2016-001 | 1392h | A |  | 2016.05.27 | 8 | 原始损伤 | 分层损伤 | 其他区域 | 前缘 | 下 | 314 | 2肋轴线 | 左 | 2 | 0.5 | 15 | 9
|  |  | 挡泥板 | 左左壁板 | 200fh定检 | 36FT-2016-001 | 1392h | A |  | 2016.05.27 | 9 | 原始损伤 | 分层损伤 | 其他区域 | 2梁轴线 | 下 | 15 | 右侧边缘 | 左 | 208 | 0.25 | 15 | 6
|  |  | 挡泥板 | 左左壁板 | 200fh定检 | 36FT-2016-001 | 1392h | A |  | 2016.05.27 | 10 | 原始损伤 | 分层损伤 | 其他区域 | 2梁轴线 | 下 | 15 | 右侧边缘 | 左 | 321 | 0.25 | 11 | 6
|  |  | 挡泥板 | 左左壁板 | 200fh定检 | 36FT-2016-001 | 1392h | A |  | 2016.05.27 | 11 | 原始损伤 | 分层损伤 | 其他区域 | 2梁轴线 | 上 | 15 | 右侧边缘 | 左 | 361 | 0.25 | 17 | 7
|  |  | 挡泥板 | 左左壁板 | 200fh定检 | 36FT-2016-001 | 1392h | A |  | 2016.05.27 | 12 | 原始损伤 | 分层损伤 | 口框区域 | 2梁轴线 | 上 | 100 | 10肋轴线 | 左 | 155 | 0.5 | 56 | 15
|  |  | 挡泥板 | 左左壁板 | 200fh定检 | 36FT-2016-001 | 1392h | A |  | 2016.05.27 | 13 | 原始损伤 | 分层损伤 | 口框区域 | 2梁轴线 | 上 | 30 | 5肋轴线 | 左 | 33 | 0.5 | 89 | 19
|  |  | 挡泥板 | 左左壁板 | 200fh定检 | 36FT-2016-001 | 1392h | A |  | 2016.05.27 | 14 | 原始损伤 | 分层损伤 | 连接区域 | 1梁轴线 | 下 | 379 | 3肋轴线 | 左 | 41 | 长桁1/2 | 34 | 14 |  |  |  |  | 长桁分层
|  |  | 挡泥板 | 左左壁板 | 200fh定检 | 36FT-2016-001 | 1392h | A |  | 2016.05.27 | 15 | 原始损伤 | 分层损伤 | 连接区域 | 2梁轴线 | 上 | 393 | 3肋轴线 | 右 | 37 | 长桁1/2 | 25 | 14 |  |  |  |  | 长桁分层
|  |  | 挡泥板 | 左左壁板 | 200fh定检 | 36FT-2016-001 | 1392h | A |  | 2016.05.27 | 16 | 延续损伤 | 分层损伤 | 口框区域 | 2梁轴线 | 上 | 20 | 9肋轴线 | 右 | 55 | 0.5 | 25 | 5
|  |  | 挡泥板 | 左左壁板 | 200fh定检 | 36FT-2016-001 | 1392h | A |  | 2016.05.27 | 17 | 延续损伤 | 分层损伤 | 口框区域 | 2梁轴线 | 上 | 390 | 4肋轴线 | 右 | 0 | 1/6-1/2 | 40 | 5
|  |  | 挡泥板 | 左左壁板 | 200fh定检 | 36FT-2016-001 | 1392h | A |  | 2016.05.27 | 18 | 延续损伤 | 分层损伤 | 口框区域 | 1梁轴线 | 上 | 0 | 4肋轴线 | 右 | 95 | 0.5 | 70 | 5
|  |  | 挡泥板 | 左右壁板 | 200fh定检 | 36FT-2016-001 | 1392h | A |  | 2016.05.27 | 1 | 原始损伤 | 分层损伤 | 边缘区域 | 前缘 | 下 | 0 | 2前肋轴线 | 左 | 0 | 0.5 | 13 | 12
|  |  | 挡泥板 | 左右壁板 | 200fh定检 | 36FT-2016-001 | 1392h | A |  | 2016.05.27 | 2 | 原始损伤 | 分层损伤 | 边缘区域 | 前缘 | 下 | 0 | 6前肋轴线 | 左 | 0 | 1/3-1/2 | 14 | 16
|  |  | 挡泥板 | 左右壁板 | 200fh定检 | 36FT-2016-001 | 1392h | A |  | 2016.05.27 | 3 | 原始损伤 | 分层损伤 | 口框区域 | 1梁轴线 | 上 | 100 | 2肋轴线 | 右 | 266 | 0.5 | 15 | 20
|  |  | 挡泥板 | 左右壁板 | 200fh定检 | 36FT-2016-001 | 1392h | A |  | 2016.05.27 | 4 | 延续损伤 | 分层损伤 | 边缘区域 | 1梁轴线 | 上 | 70 | 右侧边缘 | 左 | 0 | 0.5 | 45 | 35
|  |  | 挡泥板 | 左右壁板 | 200fh定检 | 36FT-2016-001 | 1392h | A |  | 2016.05.27 | 5 | 延续损伤 | 分层损伤 | 边缘区域 | 1梁轴线 | 下 | 200 | 右侧边缘 | 左 | 0 | 0.5 | 10 | 108
|  |  | 挡泥板 | 左右壁板 | 200fh定检 | 36FT-2016-001 | 1392h | A |  | 2016.05.27 | 6 | 延续损伤 | 分层损伤 | 边缘区域 | 1梁轴线 | 下 | 370 | 右侧边缘 | 左 | 0 | 0.5 | 10 | 160
|  |  | 挡泥板 | 左右壁板 | 200fh定检 | 36FT-2016-001 | 1392h | A |  | 2016.05.27 | 7 | 延续损伤 | 分层损伤 | 边缘区域 | 2梁轴线 | 下 | 420 | 右侧边缘 | 左 | 0 | 0.5 | 10 | 115
|  |  | 挡泥板 | 右左壁板 | 200fh定检 | 36FT-2016-001 | 1392h | A |  | 2016.05.27 | 1 | 原始损伤 | 分层损伤 | 连接区域 | 前缘 | 下 | 35 | 10前肋轴线 | 右 | 0 | 0.5 | 15 | 8
|  |  | 挡泥板 | 右左壁板 | 200fh定检 | 36FT-2016-001 | 1392h | A |  | 2016.05.27 | 2 | 原始损伤 | 分层损伤 | 边缘区域 | 2梁轴线 | 上 | 0 | 左侧边缘 | 右 | 0 | 0.5 | 20 | 12
|  |  | 挡泥板 | 右左壁板 | 200fh定检 | 36FT-2016-001 | 1392h | A |  | 2016.05.27 | 3 | 原始损伤 | 分层损伤 | 口框区域 | 后缘 | 上 | 145 | 5肋轴线 | 左 | 238 | 0.5 | 38 | 14
|  |  | 挡泥板 | 右左壁板 | 200fh定检 | 36FT-2016-001 | 1392h | A |  | 2016.05.27 | 4 | 原始损伤 | 分层损伤 | 口框区域 | 2梁轴线 | 上 | 100 | 9肋轴线 | 右 | 100 | 0.5 | 60 | 15
|  |  | 挡泥板 | 右左壁板 | 200fh定检 | 36FT-2016-001 | 1392h | A |  | 2016.05.27 | 5 | 延续损伤 | 分层损伤 | 口框区域 | 后缘 | 上 | 110 | 9肋轴线 | 左 | 0 | 0.5 | 5 | 60
|  |  | 挡泥板 | 右左壁板 | 200fh定检 | 36FT-2016-001 | 1392h | A |  | 2016.05.27 | 6 | 延续损伤 | 分层损伤 | 口框区域 | 后缘 | 上 | 135 | 10肋轴线 | 左 | 5 | 0.5 | 10 | 50
|  |  | 挡泥板 | 右左壁板 | 200fh定检 | 36FT-2016-001 | 1392h | A |  | 2016.05.27 | 7 | 延续损伤 | 分层损伤 | 口框区域 | 后缘 | 上 | 50 | 9肋轴线 | 右 | 45 | 0.5 | 70 | 3
|  |  | 挡泥板 | 右左壁板 | 200fh定检 | 36FT-2016-001 | 1392h | A |  | 2016.05.27 | 8 | 延续损伤 | 分层损伤 | 其他区域 | 2梁轴线 | 上 | 50 | 10肋轴线 | 左 | 115 | 0.5 | 15 | 25
|  |  | 挡泥板 | 右左壁板 | 200fh定检 | 36FT-2016-001 | 1392h | A |  | 2016.05.27 | 9 | 延续损伤 | 分层损伤 | 口框区域 | 后缘 | 上 | 230 | 5肋轴线 | 左 | 0 | 0.3333333 | 20 | 10
|  |  | 挡泥板 | 右左壁板 | 200fh定检 | 36FT-2016-001 | 1392h | A |  | 2016.05.27 | 10 | 延续损伤 | 分层损伤 | 口框区域 | 后缘 | 上 | 105 | 5肋轴线 | 左 | 70 | 0.5 | 20 | 5
|  |  | 挡泥板 | 右左壁板 | 200fh定检 | 36FT-2016-001 | 1392h | A |  | 2016.05.27 | 11 | 延续损伤 | 分层损伤 | 边缘区域 | 后缘 | 上 | 0 | 5肋轴线 | 左 | 60 | 0.1666667 | 15 | 8
|  |  | 挡泥板 | 右左壁板 | 200fh定检 | 36FT-2016-001 | 1392h | A |  | 2016.05.27 | 12 | 延续损伤 | 分层损伤 | 边缘区域 | 后缘 | 上 | 0 | 3肋轴线 | 左 | 0 | 0.2 | 15 | 7
|  |  | 挡泥板 | 右右壁板 | 200fh定检 | 36FT-2016-001 | 1392h | A |  | 2016.05.27 | 1 | 原始损伤 | 分层损伤 | 边缘区域 | 前缘 | 下 | 0 | 10前肋轴线 | 右 | 36 | 0.5 | 10 | 10
|  |  | 后座 | 左上壁板 | 200fh定检 | 36FT-2016-001 | 1392h | A |  | 2016.05.27 | 1 | 原始损伤 | 分层损伤 | 其他区域 | 后墙 | 下 | 100 | 后段1肋轴线 | 右 | 25 | 0.3333333 | 20 | 10
|  |  | 后座 | 左上壁板 | 200fh定检 | 36FT-2016-001 | 1392h | A |  | 2016.05.27 | 2 | 原始损伤 | 分层损伤 | 其他区域 | 后缘 | 上 | 115 | 右侧边缘 | 左 | 5 | 1/3-1/2 | 28 | 17
|  |  | 后座 | 左上壁板 | 200fh定检 | 36FT-2016-001 | 1392h | A |  | 2016.05.27 | 3 | 原始损伤 | 分层损伤 | 其他区域 | 后缘 | 上 | 70 | 右侧边缘 | 左 | 5 | 0.6666667 | 30 | 20
|  |  | 后座 | 左上壁板 | 200fh定检 | 36FT-2016-001 | 1392h | A |  | 2016.05.27 | 4 | 原始损伤 | 分层损伤 | 边缘区域 | 后缘 | 上 | 0 | 右侧边缘 | 左 | 0 | 0.3333333 | 10 | 8
|  |  | 后座 | 左上壁板 | 200fh定检 | 36FT-2016-001 | 1392h | A |  | 2016.05.27 | 5 | 原始损伤 | 分层损伤 | 连接区域 | 后缘 | 上 | 60 | 后段7肋轴线 | 左 | 0 | 0.6666667 | 15 | 14
|  |  | 后座 | 左上壁板 | 200fh定检 | 36FT-2016-001 | 1392h | A |  | 2016.05.27 | 6 | 原始损伤 | 分层损伤 | 连接区域 | 后缘 | 上 | 90 | 后段17肋轴线 | 右 | 0 | 0.6666667 | 20 | 18
|  |  | 后座 | 左上壁板 | 200fh定检 | 36FT-2016-001 | 1392h | A |  | 2016.05.27 | 7 | 原始损伤 | 分层损伤 | 边缘区域 | 后墙 | 上 | 552 | 右侧边缘 | 右 | 0 | 0.5 | 6 | 11
|  |  | 后座 | 左上壁板 | 200fh定检 | 36FT-2016-001 | 1392h | A |  | 2016.05.27 | 8 | 原始损伤 | 分层损伤 | 边缘区域 | 后墙 | 上 | 425 | 右侧边缘 | 右 | 0 | 0.5 | 16 | 70
|  |  | 后座 | 左下壁板 | 200fh定检 | 36FT-2016-001 | 1392h | A |  | 2016.05.27 | 1 | 原始损伤 | 分层损伤 | 连接区域 | 后缘 | 上 | 105 | 后段14肋轴线 | 右 | 0 | 0.25 | 30 | 22
|  |  | 后座 | 左下壁板 | 200fh定检 | 36FT-2016-001 | 1392h | A |  | 2016.05.27 | 2 | 原始损伤 | 分层损伤 | 其他区域 | 后墙 | 上 | 450 | 左侧边缘 | 右 | 44 | 0.5 | 25 | 15
|  |  | 后座 | 左下壁板 | 200fh定检 | 36FT-2016-001 | 1392h | A |  | 2016.05.27 | 3 | 原始损伤 | 分层损伤 | 其他区域 | 后墙 | 上 | 486 | 左侧边缘 | 右 | 40 | 0.5 | 20 | 12
|  |  | 后座 | 左下壁板 | 200fh定检 | 36FT-2016-001 | 1392h | A |  | 2016.05.27 | 4 | 原始损伤 | 分层损伤 | 其他区域 | 后墙 | 上 | 417 | 5肋轴线 | 左 | 25 | 0.5 | 20 | 20
|  |  | 后座 | 左下壁板 | 200fh定检 | 36FT-2016-001 | 1392h | A |  | 2016.05.27 | 5 | 原始损伤 | 分层损伤 | 其他区域 | 后缘 | 上 | 90 | 后段15肋轴线 | 左 | 5 | 0.5 | 13 | 10
|  |  | 后座 | 左下壁板 | 200fh定检 | 36FT-2016-001 | 1392h | A |  | 2016.05.27 | 6 | 原始损伤 | 分层损伤 | 连接区域 | 后缘 | 上 | 72 | 后段10肋轴线 | 左 | 0 | 1/3-1/2 | 16 | 28
|  |  | 后座 | 左下壁板 | 200fh定检 | 36FT-2016-001 | 1392h | A |  | 2016.05.27 | 7 | 原始损伤 | 分层损伤 | 连接区域 | 后缘 | 上 | 82 | 后段4肋轴线 | 左 | 0 | 0.5 | 27 | 20
|  |  | 后座 | 左下壁板 | 200fh定检 | 36FT-2016-001 | 1392h | A |  | 2016.05.27 | 8 | 原始损伤 | 分层损伤 | 边缘区域 | 后缘 | 上 | 0 | 后段4肋轴线 | 左 | 0 | 1/3-1/2 | 29 | 15
|  |  | 后座 | 左下壁板 | 200fh定检 | 36FT-2016-001 | 1392h | A |  | 2016.05.27 | 9 | 原始损伤 | 分层损伤 | 边缘区域 | 后缘 | 上 | 98 | 右侧边缘 | 左 | 0 | 1/3-1/2 | 19 | 21
|  |  | 后座 | 左下壁板 | 200fh定检 | 36FT-2016-001 | 1392h | A |  | 2016.05.27 | 10 | 原始损伤 | 分层损伤 | 其他区域 | 梁轴线 | 下 | 2 | 2肋轴线 | 右 | 56 | 0.5 | 17 | 80
|  |  | 后座 | 左下壁板 | 200fh定检 | 36FT-2016-001 | 1392h | A |  | 2016.05.27 | 11 | 原始损伤 | 分层损伤 | 其他区域 | 后墙 | 上 | 500 | 左侧边缘 | 右 | 23 | 0.5 | 16 | 6
|  |  | 后座 | 左下壁板 | 200fh定检 | 36FT-2016-001 | 1392h | A |  | 2016.05.27 | 12 | 延续损伤 | 分层损伤 | 连接区域 | 梁轴线 | 上 | 0 | 2肋轴线 | 左 | 0 | 0.5 | 25 | 10
|  |  | 后座 | 右上壁板 | 200fh定检 | 36FT-2016-001 | 1392h | A |  | 2016.05.27 | 1 | 原始损伤 | 分层损伤 | 其他区域 | 梁轴线 | 上 | 11 | 5肋轴线 | 左 | 159 | 0.3333333 | 25 | 20
|  |  | 后座 | 右上壁板 | 200fh定检 | 36FT-2016-001 | 1392h | A |  | 2016.05.27 | 2 | 原始损伤 | 分层损伤 | 其他区域 | 梁轴线 | 上 | 16 | 5肋轴线 | 左 | 111 | 0.6666667 | 20 | 30
|  |  | 后座 | 右上壁板 | 200fh定检 | 36FT-2016-001 | 1392h | A |  | 2016.05.27 | 3 | 原始损伤 | 分层损伤 | 其他区域 | 梁轴线 | 下 | 14 | 5肋轴线 | 左 | 109 | 1/3-2/3 | 25 | 27
|  |  | 后座 | 右上壁板 | 200fh定检 | 36FT-2016-001 | 1392h | A |  | 2016.05.27 | 4 | 原始损伤 | 分层损伤 | 其他区域 | 后缘 | 上 | 85 | 右侧边缘 | 左 | 3 | 0.5 | 18 | 13
|  |  | 后座 | 右上壁板 | 200fh定检 | 36FT-2016-001 | 1392h | A |  | 2016.05.27 | 5 | 原始损伤 | 分层损伤 | 边缘区域 | 后缘 | 上 | 0 | 左侧边缘 | 右 | 159 | 0.3333333 | 9 | 16
|  |  | 后座 | 右上壁板 | 200fh定检 | 36FT-2016-001 | 1392h | A |  | 2016.05.27 | 6 | 原始损伤 | 分层损伤 | 边缘区域 | 后缘 | 上 | 0 | 后段15肋轴线 | 左 | 0 | 0.5 | 11 | 15
|  |  | 后座 | 右上壁板 | 200fh定检 | 36FT-2016-001 | 1392h | A |  | 2016.05.27 | 7 | 原始损伤 | 分层损伤 | 边缘区域 | 后缘 | 上 | 0 | 后段16肋轴线 | 右 | 11 | 0.6666667 | 14 | 10
|  |  | 后座 | 右上壁板 | 200fh定检 | 36FT-2016-001 | 1392h | A |  | 2016.05.27 | 8 | 原始损伤 | 分层损伤 | 边缘区域 | 后缘 | 上 | 0 | 后段17肋轴线 | 右 | 5 | 0.5 | 15 | 9
|  |  | 后座 | 右上壁板 | 200fh定检 | 36FT-2016-001 | 1392h | A |  | 2016.05.27 | 9 | 原始损伤 | 分层损伤 | 边缘区域 | 后缘 | 上 | 0 | 后段17肋轴线 | 右 | 46 | 0.3333333 | 20 | 9
|  |  | 后座 | 右下壁板 | 200fh定检 | 36FT-2016-001 | 1392h | A |  | 2016.05.27 | 1 | 原始损伤 | 分层损伤 | 边缘区域 | 后缘 | 上 | 0 | 后段8肋轴线 | 右 | 5 | 0.6666667 | 15 | 10
|  |  | 后座 | 右下壁板 | 200fh定检 | 36FT-2016-001 | 1392h | A |  | 2016.05.27 | 2 | 原始损伤 | 分层损伤 | 边缘区域 | 后缘 | 上 | 0 | 后段7肋轴线 | 左 | 9 | 0.3333333 | 17 | 10
|  |  | 后座 | 右下壁板 | 200fh定检 | 36FT-2016-001 | 1392h | A |  | 2016.05.27 | 3 | 原始损伤 | 分层损伤 | 边缘区域 | 后缘 | 上 | 0 | 后段6肋轴线 | 右 | 0 | 0.5 | 20 | 6
|  |  | 后座 | 右下壁板 | 200fh定检 | 36FT-2016-001 | 1392h | A |  | 2016.05.27 | 4 | 原始损伤 | 分层损伤 | 边缘区域 | 后缘 | 上 | 0 | 后段5肋轴线 | 左 | 45 | 0.25 | 20 | 10
|  |  | 后座 | 右下壁板 | 200fh定检 | 36FT-2016-001 | 1392h | A |  | 2016.05.27 | 5 | 原始损伤 | 分层损伤 | 边缘区域 | 后缘 | 上 | 0 | 后段5肋轴线 | 左 | 30 | 0.5 | 13 | 8
|  |  | 后座 | 右下壁板 | 200fh定检 | 36FT-2016-001 | 1392h | A |  | 2016.05.27 | 6 | 原始损伤 | 分层损伤 | 边缘区域 | 后缘 | 上 | 0 | 后段5肋轴线 | 左 | 0 | 0.5 | 15 | 10
|  |  | 后座 | 右下壁板 | 200fh定检 | 36FT-2016-001 | 1392h | A |  | 2016.05.27 | 7 | 原始损伤 | 分层损伤 | 边缘区域 | 后缘 | 上 | 0 | 后段5肋轴线 | 右 | 40 | 1/3-2/3 | 20 | 10
|  |  | 后座 | 右下壁板 | 200fh定检 | 36FT-2016-001 | 1392h | A |  | 2016.05.27 | 8 | 原始损伤 | 分层损伤 | 边缘区域 | 后缘 | 上 | 0 | 后段4肋轴线 | 左 | 0 | 0.5 | 12 | 7
|  |  | 后座 | 右下壁板 | 200fh定检 | 36FT-2016-001 | 1392h | A |  | 2016.05.27 | 9 | 原始损伤 | 分层损伤 | 边缘区域 | 后缘 | 上 | 0 | 后段3肋轴线 | 左 | 0 | 0.25 | 10 | 70
|  |  | 后座 | 右下壁板 | 200fh定检 | 36FT-2016-001 | 1392h | A |  | 2016.05.27 | 10 | 原始损伤 | 分层损伤 | 其他区域 | 后缘 | 上 | 90 | 后段14肋轴线 | 右 | 2 | 0.3333333 | 14 | 12
|  |  | 后座 | 右下壁板 | 200fh定检 | 36FT-2016-001 | 1392h | A |  | 2016.05.27 | 11 | 原始损伤 | 分层损伤 | 其他区域 | 后缘 | 上 | 77 | 后段13肋轴线 | 右 | 2 | 0.3333333 | 12 | 15
|  |  | 后座 | 右下壁板 | 200fh定检 | 36FT-2016-001 | 1392h | A |  | 2016.05.27 | 12 | 原始损伤 | 分层损伤 | 其他区域 | 后缘 | 上 | 75 | 后段12肋轴线 | 右 | 3 | 0.3333333 | 12 | 15
|  |  | 后座 | 右下壁板 | 200fh定检 | 36FT-2016-001 | 1392h | A |  | 2016.05.27 | 13 | 原始损伤 | 分层损伤 | 连接区域 | 后缘 | 上 | 75 | 后段11肋轴线 | 右 | 0 | 0.3333333 | 17 | 18
|  |  | 后座 | 右下壁板 | 200fh定检 | 36FT-2016-001 | 1392h | A |  | 2016.05.27 | 14 | 原始损伤 | 分层损伤 | 其他区域 | 后缘 | 上 | 69 | 后段7肋轴线 | 右 | 1 | 0.3333333 | 10 | 12
|  |  | 后座 | 右下壁板 | 200fh定检 | 36FT-2016-001 | 1392h | A |  | 2016.05.27 | 15 | 延续损伤 | 分层损伤 | 其他区域 | 后墙 | 上 | 495 | 2肋轴线 | 左 | 80 | 0.3333333 | 18 | 8
|  |  | 车把 | 左左壁板 | 200fh定检 | 36FT-2016-001 | 1392h | A |  | 2016.05.27 | 0
|  |  | 车把 | 左右壁板 | 200fh定检 | 36FT-2016-001 | 1392h | A |  | 2016.05.27 | 0
|  |  | 车把 | 右左壁板 | 200fh定检 | 36FT-2016-001 | 1392h | A |  | 2016.05.27 | 0
|  |  | 车把 | 右右壁板 | 200fh定检 | 36FT-2016-001 | 1392h | A |  | 2016.05.27 | 0
|  |  | 前轮 | 左上壁板 | 400fh定检 | 36FT-2016-11 | 1591.14h | A |  | 2016.11.25 | 1 | 原始损伤 | 分层损伤 | 其他区域 | 2墙轴线 | 上 | 370 | 10肋轴线 | 左 | 50 | 1/2-1/3 | 15 | 20
|  |  | 前轮 | 左上壁板 | 400fh定检 | 36FT-2016-11 | 1591.14h | A |  | 2016.11.25 | 2 | 扩展损伤 | 分层损伤 | 口框区域 | 1墙轴线 | 上 | 50 | 12肋轴线 | 左 | 40 | 0.6 | 70 | 19 | 0.6 | 55 | 19
|  |  | 前轮 | 左上壁板 | 400fh定检 | 36FT-2016-11 | 1591.14h | A |  | 2016.11.25 | 3 | 原始损伤 | 分层损伤 | 其他区域 | 1墙轴线 | 下 | 56 | 11肋轴线 | 左 | 11 | 1/2-2/3 | 31 | 16
|  |  | 前轮 | 左上壁板 | 400fh定检 | 36FT-2016-11 | 1591.14h | A |  | 2016.11.25 | 4 | 扩展损伤 | 分层损伤 | 其他区域 | 1墙轴线 | 下 | 110 | 12肋轴线 | 右 | 126 | 0.6 | 31 | 20 | 0.6 | 18 | 8
|  |  | 前轮 | 左上壁板 | 400fh定检 | 36FT-2016-11 | 1591.14h | A |  | 2016.11.25 | 5 | 原始损伤 | 分层损伤 | 口框区域 | 前缘 | 下 | 156 | 11肋轴线 | 右 | 4 | 0.3333333 | 7 | 20
|  |  | 前轮 | 左上壁板 | 400fh定检 | 36FT-2016-11 | 1591.14h | A |  | 2016.11.25 | 6 | 扩展损伤 | 分层损伤 | 其他区域 | 2墙轴线 | 上 | 220 | 10肋轴线 | 左 | 60 | 0.5 | 53 | 30 | 0.5 | 20 | 25
|  |  | 前轮 | 左上壁板 | 400fh定检 | 36FT-2016-11 | 1591.14h | A |  | 2016.11.25 | 7 | 延续损伤 | 分层损伤 | 连接区域 | 3墙轴线 | 上 | 0 | 10肋轴线 | 左 | 50 | 0.75 | 22 | 5
|  |  | 前轮 | 左下壁板 | 400fh定检 | 36FT-2016-11 | 1591.14h | A |  | 2016.11.25 | 1 | 原始损伤 | 分层损伤 | 边缘区域 | 前缘 | 下 | 0 | 左侧边缘 | 左 | 1623 | 0.3333333 | 20 | 5
|  |  | 前轮 | 左下壁板 | 400fh定检 | 36FT-2016-11 | 1591.14h | A |  | 2016.11.25 | 2 | 原始损伤 | 分层损伤 | 边缘区域 | 前缘 | 下 | 0 | 左侧边缘 | 左 | 1085 | 0.6666667 | 22 | 5
|  |  | 前轮 | 左下壁板 | 400fh定检 | 36FT-2016-11 | 1591.14h | A |  | 2016.11.25 | 3 | 原始损伤 | 分层损伤 | 边缘区域 | 前缘 | 下 | 0 | 左侧边缘 | 左 | 995 | 0.6666667 | 70 | 20
|  |  | 前轮 | 左下壁板 | 400fh定检 | 36FT-2016-11 | 1591.14h | A |  | 2016.11.25 | 4 | 延续损伤 | 分层损伤 | 边缘区域 | 前缘 | 下 | 0 | 左侧边缘 | 左 | 953 | 0.6666667 | 26 | 8
|  |  | 前轮 | 左下壁板 | 400fh定检 | 36FT-2016-11 | 1591.14h | A |  | 2016.11.25 | 5 | 原始损伤 | 分层损伤 | 边缘区域 | 前缘 | 下 | 0 | 左侧边缘 | 左 | 885 | 0.6666667 | 45 | 13
|  |  | 前轮 | 左下壁板 | 400fh定检 | 36FT-2016-11 | 1591.14h | A |  | 2016.11.25 | 6 | 延续损伤 | 分层损伤 | 边缘区域 | 前缘 | 下 | 0 | 左侧边缘 | 左 | 363 | 0.3333333 | 420 | 10
|  |  | 前轮 | 左下壁板 | 400fh定检 | 36FT-2016-11 | 1591.14h | A |  | 2016.11.25 | 7 | 原始损伤 | 分层损伤 | 连接区域 | 后缘 | 上 | 0 | 13肋轴线 | 左 | 0 | 1/2-1/3 | 47 | 90
|  |  | 前轮 | 左下壁板 | 400fh定检 | 36FT-2016-11 | 1591.14h | A |  | 2016.11.25 | 8 | 原始损伤 | 分层损伤 | 其他区域 | 3墙轴线 | 下 | 130 | 13肋轴线 | 左 | 25 | 0.5 | 15 | 17
|  |  | 前轮 | 左下壁板 | 400fh定检 | 36FT-2016-11 | 1591.14h | A |  | 2016.11.25 | 9 | 原始损伤 | 分层损伤 | 其他区域 | 3墙轴线 | 下 | 228 | 13肋轴线 | 左 | 57 | 1/3-1/2 | 27 | 22
|  |  | 前轮 | 左下壁板 | 400fh定检 | 36FT-2016-11 | 1591.14h | A |  | 2016.11.25 | 10 | 原始损伤 | 分层损伤 | 其他区域 | 3墙轴线 | 下 | 245 | 13肋轴线 | 左 | 133 | 0.5 | 10 | 9
|  |  | 前轮 | 左下壁板 | 400fh定检 | 36FT-2016-11 | 1591.14h | A |  | 2016.11.25 | 11 | 原始损伤 | 分层损伤 | 其他区域 | 3墙轴线 | 下 | 245 | 13肋轴线 | 左 | 157 | 0.5 | 9 | 14
|  |  | 前轮 | 左下壁板 | 400fh定检 | 36FT-2016-11 | 1591.14h | A |  | 2016.11.25 | 12 | 原始损伤 | 分层损伤 | 其他区域 | 3墙轴线 | 下 | 237 | 13肋轴线 | 左 | 223 | 0.5 | 15 | 29
|  |  | 前轮 | 左下壁板 | 400fh定检 | 36FT-2016-11 | 1591.14h | A |  | 2016.11.25 | 13 | 原始损伤 | 分层损伤 | 其他区域 | 前缘 | 下 | 258 | 12肋轴线 | 左 | 97 | 0.5 | 10 | 15
|  |  | 前轮 | 左下壁板 | 400fh定检 | 36FT-2016-11 | 1591.14h | A |  | 2016.11.25 | 14 | 原始损伤 | 分层损伤 | 边缘区域 | 前缘 | 下 | 0 | 9肋轴线 | 左 | 25 | 0.6666667 | 12 | 14
|  |  | 前轮 | 左下壁板 | 400fh定检 | 36FT-2016-11 | 1591.14h | A |  | 2016.11.25 | 15 | 原始损伤 | 分层损伤 | 边缘区域 | 前缘 | 下 | 0 | 左侧边缘 | 左 | 102 | 0.125 | 10 | 65
|  |  | 前轮 | 左下壁板 | 400fh定检 | 36FT-2016-11 | 1591.14h | A |  | 2016.11.25 | 16 | 扩展损伤 | 分层损伤 | 边缘区域 | 后缘 | 上 | 0 | 6肋轴线 | 左 | 35 | 0.3333333 | 65 | 18 | 0.3333333 | 52 | 18
|  |  | 前轮 | 左下壁板 | 400fh定检 | 36FT-2016-11 | 1591.14h | A |  | 2016.11.25 | 17 | 原始损伤 | 分层损伤 | 其他区域 | 1墙轴线 | 上 | 5 | 17肋轴线 | 右 | 50 | 0.1666667 | 10 | 40
|  |  | 前轮 | 左下壁板 | 400fh定检 | 36FT-2016-11 | 1591.14h | A |  | 2016.11.25 | 18 | 原始损伤 | 分层损伤 | 其他区域 | 1墙轴线 | 下 | 70 | 3肋轴线 | 左 | 271 | 0.5 | 20 | 9
|  |  | 前轮 | 左下壁板 | 400fh定检 | 36FT-2016-11 | 1591.14h | A |  | 2016.11.25 | 19 | 原始损伤 | 分层损伤 | 其他区域 | 2墙轴线 | 下 | 160 | 4肋轴线 | 右 | 25 | 0.1666667 | 9 | 14
|  |  | 前轮 | 左下壁板 | 400fh定检 | 36FT-2016-11 | 1591.14h | A |  | 2016.11.25 | 20 | 原始损伤 | 分层损伤 | 边缘区域 | 前缘 | 下 | 0 | 10肋轴线 | 左 | 199 | 0.3333333 | 24 | 11
|  |  | 前轮 | 左下壁板 | 400fh定检 | 36FT-2016-11 | 1591.14h | A |  | 2016.11.25 | 21 | 延续损伤 | 分层损伤 | 连接区域 | 1墙轴线 | 上 | 0 | 17肋轴线 | 右 | 80 | 0.25 | 10 | 10
|  |  | 前轮 | 左下壁板 | 400fh定检 | 36FT-2016-11 | 1591.14h | A |  | 2016.11.25 | 22 | 延续损伤 | 分层损伤 | 口框区域 | 前缘 | 下 | 100 | 14肋轴线 | 左 | 40 | 0.5 | 7 | 41
|  |  | 前轮 | 左下壁板 | 400fh定检 | 36FT-2016-11 | 1591.14h | A |  | 2016.11.25 | 23 | 延续损伤 | 分层损伤 | 连接区域 | 后缘 | 上 | 20 | 2肋轴线 | 右 | 0 | 0.5 | 6 | 25
|  |  | 前轮 | 右上壁板 | 400fh定检 | 36FT-2016-11 | 1591.14h | A |  | 2016.11.25 | 1 | 原始损伤 | 分层损伤 | 其他区域 | 2墙轴线 | 下 | 255 | 10肋轴线 | 右 | 40 | 0.5 | 30 | 20
|  |  | 前轮 | 右上壁板 | 400fh定检 | 36FT-2016-11 | 1591.14h | A |  | 2016.11.25 | 2 | 原始损伤 | 分层损伤 | 其他区域 | 1墙轴线 | 下 | 65 | 11肋轴线 | 右 | 110 | 0.3333333 | 28 | 33
|  |  | 前轮 | 右上壁板 | 400fh定检 | 36FT-2016-11 | 1591.14h | A |  | 2016.11.25 | 3 | 原始损伤 | 分层损伤 | 其他区域 | 1墙轴线 | 下 | 55 | 11肋轴线 | 右 | 175 | 0.25 | 15 | 65
|  |  | 前轮 | 右上壁板 | 400fh定检 | 36FT-2016-11 | 1591.14h | A |  | 2016.11.25 | 4 | 原始损伤 | 分层损伤 | 其他区域 | 1墙轴线 | 下 | 140 | 11肋轴线 | 右 | 105 | 0.3333333 | 25 | 10
|  |  | 前轮 | 右上壁板 | 400fh定检 | 36FT-2016-11 | 1591.14h | A |  | 2016.11.25 | 5 | 原始损伤 | 分层损伤 | 其他区域 | 1墙轴线 | 下 | 125 | 左侧边缘 | 右 | 30 | 0.3333333 | 8 | 12
|  |  | 前轮 | 右上壁板 | 400fh定检 | 36FT-2016-11 | 1591.14h | A |  | 2016.11.25 | 6 | 原始损伤 | 分层损伤 | 其他区域 | 1墙轴线 | 下 | 95 | 14肋轴线 | 右 | 48 | 0.6666667 | 25 | 15
|  |  | 前轮 | 右上壁板 | 400fh定检 | 36FT-2016-11 | 1591.14h | A |  | 2016.11.25 | 7 | 延续损伤 | 分层损伤 | 口框区域 | 前缘 | 下 | 20 | 12肋轴线 | 右 | 35 | 0.5 | 35 | 95
|  |  | 前轮 | 右上壁板 | 400fh定检 | 36FT-2016-11 | 1591.14h | A |  | 2016.11.25 | 8 | 延续损伤 | 分层损伤 | 其他区域 | 1墙轴线 | 下 | 20 | 12肋轴线 | 右 | 65 | 0.3333333 | 20 | 7
|  |  | 前轮 | 右上壁板 | 400fh定检 | 36FT-2016-11 | 1591.14h | A |  | 2016.11.25 | 9 | 延续损伤 | 分层损伤 | 其他区域 | 2墙轴线 | 下 | 30 | 11肋轴线 | 右 | 50 | 0.25 | 55 | 10
|  |  | 前轮 | 右上壁板 | 400fh定检 | 36FT-2016-11 | 1591.14h | A |  | 2016.11.25 | 10 | 延续损伤 | 分层损伤 | 其他区域 | 2墙轴线 | 下 | 30 | 12肋轴线 | 左 | 50 | 0.25 | 25 | 20
|  |  | 前轮 | 右上壁板 | 400fh定检 | 36FT-2016-11 | 1591.14h | A |  | 2016.11.25 | 11 | 新增损伤 | 分层损伤 | 边缘区域 | 前缘 | 下 | 0 | 15肋轴线 | 右 | 50 | 0.6666667 | 18 | 15
|  |  | 前轮 | 右上壁板 | 400fh定检 | 36FT-2016-11 | 1591.14h | A |  | 2016.11.25 | 12 | 新增损伤 | 分层损伤 | 其他区域 | 1墙轴线 | 下 | 25 | 13肋轴线 | 左 | 25 | 0.3333333 | 18 | 8
|  |  | 前轮 | 右上壁板 | 400fh定检 | 36FT-2016-11 | 1591.14h | A |  | 2016.11.25 | 13 | 新增损伤 | 分层损伤 | 长桁端头 | 2墙轴线 | 上 | 30 | 12肋轴线 | 右 | 115 | 0.25 | 40 | 10
|  |  | 前轮 | 右下壁板 | 400fh定检 | 36FT-2016-11 | 1591.14h | A |  | 2016.11.25 | 1 | 原始损伤 | 分层损伤 | 边缘区域 | 前缘 | 下 | 0 | 右侧边缘 | 左 | 34 | 0.5 | 115 | 20
|  |  | 前轮 | 右下壁板 | 400fh定检 | 36FT-2016-11 | 1591.14h | A |  | 2016.11.25 | 2 | 原始损伤 | 分层损伤 | 边缘区域 | 前缘 | 下 | 0 | 右侧边缘 | 左 | 161 | 0.5 | 10 | 18
|  |  | 前轮 | 右下壁板 | 400fh定检 | 36FT-2016-11 | 1591.14h | A |  | 2016.11.25 | 3 | 延续损伤 | 分层损伤 | 边缘区域 | 前缘 | 下 | 0 | 右侧边缘 | 左 | 696 | 0.3333333 | 20 | 30
|  |  | 前轮 | 右下壁板 | 400fh定检 | 36FT-2016-11 | 1591.14h | A |  | 2016.11.25 | 4 | 原始损伤 | 分层损伤 | 其他区域 | 前缘 | 下 | 10 | 右侧边缘 | 左 | 1238 | 0.3333333 | 20 | 10
|  |  | 前轮 | 右下壁板 | 400fh定检 | 36FT-2016-11 | 1591.14h | A |  | 2016.11.25 | 5 | 原始损伤 | 分层损伤 | 连接区域 | 1墙轴线 | 上 | 50 | 3肋轴线 | 右 | 0 | 0.3333333 | 8 | 14
|  |  | 前轮 | 右下壁板 | 400fh定检 | 36FT-2016-11 | 1591.14h | A |  | 2016.11.25 | 6 | 原始损伤 | 分层损伤 | 边缘区域 | 前缘 | 下 | 0 | 7肋轴线 | 右 | 540 | 0.3333333 | 15 | 8
|  |  | 前轮 | 右下壁板 | 400fh定检 | 36FT-2016-11 | 1591.14h | A |  | 2016.11.25 | 7 | 原始损伤 | 分层损伤 | 边缘区域 | 前缘 | 下 | 0 | 7肋轴线 | 右 | 260 | 0.3333333 | 60 | 15
|  |  | 前轮 | 右下壁板 | 400fh定检 | 36FT-2016-11 | 1591.14h | A |  | 2016.11.25 | 8 | 原始损伤 | 分层损伤 | 连接区域 | 1墙轴线 | 下 | 0 | 10肋轴线 | 右 | 15 | 0.5 | 52 | 62
|  |  | 前轮 | 右下壁板 | 400fh定检 | 36FT-2016-11 | 1591.14h | A |  | 2016.11.25 | 9 | 原始损伤 | 分层损伤 | 其他区域 | 1墙轴线 | 下 | 15 | 12肋轴线 | 右 | 70 | 0.3333333 | 50 | 25
|  |  | 前轮 | 右下壁板 | 400fh定检 | 36FT-2016-11 | 1591.14h | A |  | 2016.11.25 | 10 | 原始损伤 | 分层损伤 | 其他区域 | 1墙轴线 | 上 | 5 | 7肋轴线 | 左 | 70 | 0.3333333 | 10 | 10
|  |  | 前轮 | 右下壁板 | 400fh定检 | 36FT-2016-11 | 1591.14h | A |  | 2016.11.25 | 11 | 原始损伤 | 分层损伤 | 连接区域 | 2墙轴线 | 上 | 0 | 10肋轴线 | 左 | 30 | 0.5 | 39 | 17
|  |  | 前轮 | 右下壁板 | 400fh定检 | 36FT-2016-11 | 1591.14h | A |  | 2016.11.25 | 12 | 原始损伤 | 分层损伤 | 连接区域 | 2墙轴线 | 上 | 0 | 10肋轴线 | 左 | 106 | 1/3-1/2 | 58 | 20
|  |  | 前轮 | 右下壁板 | 400fh定检 | 36FT-2016-11 | 1591.14h | A |  | 2016.11.25 | 13 | 原始损伤 | 分层损伤 | 其他区域 | 3墙轴线 | 下 | 175 | 13肋轴线 | 右 | 50 | 1/3-1/2 | 25 | 18
|  |  | 前轮 | 右下壁板 | 400fh定检 | 36FT-2016-11 | 1591.14h | A |  | 2016.11.25 | 14 | 原始损伤 | 分层损伤 | 其他区域 | 3墙轴线 | 下 | 225 | 13肋轴线 | 右 | 70 | 1/3-1/2 | 58 | 33
|  |  | 前轮 | 右下壁板 | 400fh定检 | 36FT-2016-11 | 1591.14h | A |  | 2016.11.25 | 15 | 原始损伤 | 分层损伤 | 边缘区域 | 前缘 | 下 | 0 | 右侧边缘 | 左 | 435 | 0.2 | 230 | 15
|  |  | 前轮 | 右下壁板 | 400fh定检 | 36FT-2016-11 | 1591.14h | A |  | 2016.11.25 | 16 | 原始损伤 | 分层损伤 | 连接区域 | 前缘 | 下 | 30 | 3肋轴线 | 右 | 0 | 0.5 | 35 | 36
|  |  | 前轮 | 右下壁板 | 400fh定检 | 36FT-2016-11 | 1591.14h | A |  | 2016.11.25 | 17 | 原始损伤 | 分层损伤 | 边缘区域 | 前缘 | 下 | 0 | 5肋轴线 | 右 | 0 | 0.25 | 30 | 10
|  |  | 前轮 | 右下壁板 | 400fh定检 | 36FT-2016-11 | 1591.14h | A |  | 2016.11.25 | 18 | 原始损伤 | 分层损伤 | 边缘区域 | 后缘 | 上 | 0 | 8肋轴线 | 右 | 247 | 0.25 | 21 | 6
|  |  | 前轮 | 右下壁板 | 400fh定检 | 36FT-2016-11 | 1591.14h | A |  | 2016.11.25 | 19 | 原始损伤 | 分层损伤 | 其他区域 | 1墙轴线 | 下 | 36 | 9肋轴线 | 左 | 33 | 0.1428571 | 26 | 24
|  |  | 前轮 | 右下壁板 | 400fh定检 | 36FT-2016-11 | 1591.14h | A |  | 2016.11.25 | 20 | 原始损伤 | 分层损伤 | 边缘区域 | 前缘 | 下 | 0 | 9肋轴线 | 右 | 274 | 0.3333333 | 37 | 10
|  |  | 前轮 | 右下壁板 | 400fh定检 | 36FT-2016-11 | 1591.14h | A |  | 2016.11.25 | 21 | 原始损伤 | 分层损伤 | 其他区域 | 2墙轴线 | 下 | 152 | 4肋轴线 | 左 | 14 | 0.5 | 105 | 22
|  |  | 前轮 | 右下壁板 | 400fh定检 | 36FT-2016-11 | 1591.14h | A |  | 2016.11.25 | 22 | 延续损伤 | 分层损伤 | 口框区域 | 1墙轴线 | 上 | 35 | 14肋轴线 | 右 | 50 | 0.8333333 | 5 | 35
|  |  | 前轮 | 右下壁板 | 400fh定检 | 36FT-2016-11 | 1591.14h | A |  | 2016.11.25 | 23 | 延续损伤 | 分层损伤 | 连接区域 | 1墙轴线 | 上 | 0 | 6肋轴线 | 左 | 90 | 0.5 | 7 | 15
|  |  | 挡泥板 | 左左壁板 | 400fh定检 | 36FT-2016-11 | 1591.14h | A |  | 2016.11.25 | 1 | 原始损伤 | 分层损伤 | 边缘区域 | 前缘 | 下 | 0 | 2前肋轴线 | 右 | 5 | 0.5 | 20 | 8
|  |  | 挡泥板 | 左左壁板 | 400fh定检 | 36FT-2016-11 | 1591.14h | A |  | 2016.11.25 | 2 | 原始损伤 | 分层损伤 | 连接区域 | 1梁轴线 | 上 | 0 | 1肋轴线 | 右 | 20 | 0.5 | 45 | 43
|  |  | 挡泥板 | 左左壁板 | 400fh定检 | 36FT-2016-11 | 1591.14h | A |  | 2016.11.25 | 3 | 原始损伤 | 分层损伤 | 边缘区域 | 前缘 | 下 | 0 | 2肋轴线 | 左 | 75 | 1/3-1/2 | 15 | 18
|  |  | 挡泥板 | 左左壁板 | 400fh定检 | 36FT-2016-11 | 1591.14h | A |  | 2016.11.25 | 4 | 原始损伤 | 分层损伤 | 边缘区域 | 前缘 | 下 | 0 | 4肋轴线 | 右 | 75 | 0.6666667 | 15 | 20
|  |  | 挡泥板 | 左左壁板 | 400fh定检 | 36FT-2016-11 | 1591.14h | A |  | 2016.11.25 | 5 | 原始损伤 | 分层损伤 | 边缘区域 | 前缘 | 下 | 0 | 5前肋轴线 | 左 | 20 | 1/3-1/2 | 66 | 7
|  |  | 挡泥板 | 左左壁板 | 400fh定检 | 36FT-2016-11 | 1591.14h | A |  | 2016.11.25 | 6 | 原始损伤 | 分层损伤 | 其他区域 | 前缘 | 下 | 10 | 4前肋轴线 | 左 | 6 | 0.5 | 15 | 8
|  |  | 挡泥板 | 左左壁板 | 400fh定检 | 36FT-2016-11 | 1591.14h | A |  | 2016.11.25 | 7 | 原始损伤 | 分层损伤 | 其他区域 | 前缘 | 下 | 20 | 3肋轴线 | 左 | 8 | 0.5 | 8 | 8
|  |  | 挡泥板 | 左左壁板 | 400fh定检 | 36FT-2016-11 | 1591.14h | A |  | 2016.11.25 | 8 | 原始损伤 | 分层损伤 | 其他区域 | 前缘 | 下 | 314 | 2肋轴线 | 左 | 2 | 0.5 | 15 | 9
|  |  | 挡泥板 | 左左壁板 | 400fh定检 | 36FT-2016-11 | 1591.14h | A |  | 2016.11.25 | 9 | 原始损伤 | 分层损伤 | 其他区域 | 2梁轴线 | 下 | 15 | 右侧边缘 | 左 | 208 | 0.25 | 15 | 6
|  |  | 挡泥板 | 左左壁板 | 400fh定检 | 36FT-2016-11 | 1591.14h | A |  | 2016.11.25 | 10 | 原始损伤 | 分层损伤 | 其他区域 | 2梁轴线 | 下 | 15 | 右侧边缘 | 左 | 321 | 0.25 | 11 | 6
|  |  | 挡泥板 | 左左壁板 | 400fh定检 | 36FT-2016-11 | 1591.14h | A |  | 2016.11.25 | 11 | 原始损伤 | 分层损伤 | 其他区域 | 2梁轴线 | 上 | 15 | 右侧边缘 | 左 | 361 | 0.25 | 17 | 7
|  |  | 挡泥板 | 左左壁板 | 400fh定检 | 36FT-2016-11 | 1591.14h | A |  | 2016.11.25 | 12 | 原始损伤 | 分层损伤 | 口框区域 | 2梁轴线 | 上 | 100 | 10肋轴线 | 左 | 155 | 0.5 | 56 | 15
|  |  | 挡泥板 | 左左壁板 | 400fh定检 | 36FT-2016-11 | 1591.14h | A |  | 2016.11.25 | 13 | 原始损伤 | 分层损伤 | 口框区域 | 2梁轴线 | 上 | 30 | 5肋轴线 | 左 | 33 | 0.5 | 89 | 19
|  |  | 挡泥板 | 左左壁板 | 400fh定检 | 36FT-2016-11 | 1591.14h | A |  | 2016.11.25 | 14 | 原始损伤 | 分层损伤 | 连接区域 | 1梁轴线 | 下 | 379 | 3肋轴线 | 左 | 41 | 长桁1/2 | 34 | 14 |  |  |  |  | 长桁分层
|  |  | 挡泥板 | 左左壁板 | 400fh定检 | 36FT-2016-11 | 1591.14h | A |  | 2016.11.25 | 15 | 原始损伤 | 分层损伤 | 连接区域 | 2梁轴线 | 上 | 393 | 3肋轴线 | 右 | 37 | 长桁1/2 | 25 | 14 |  |  |  |  | 长桁分层
|  |  | 挡泥板 | 左左壁板 | 400fh定检 | 36FT-2016-11 | 1591.14h | A |  | 2016.11.25 | 16 | 延续损伤 | 分层损伤 | 口框区域 | 2梁轴线 | 上 | 20 | 9肋轴线 | 右 | 55 | 0.5 | 25 | 5
|  |  | 挡泥板 | 左左壁板 | 400fh定检 | 36FT-2016-11 | 1591.14h | A |  | 2016.11.25 | 17 | 扩展损伤 | 分层损伤 | 口框区域 | 2梁轴线 | 上 | 390 | 4肋轴线 | 右 | 0 | 1/6-1/2 | 55 | 5 | 1/6-1/2 | 40 | 5
|  |  | 挡泥板 | 左左壁板 | 400fh定检 | 36FT-2016-11 | 1591.14h | A |  | 2016.11.25 | 18 | 延续损伤 | 分层损伤 | 口框区域 | 1梁轴线 | 上 | 0 | 4肋轴线 | 右 | 95 | 0.5 | 70 | 5
|  |  | 挡泥板 | 左左壁板 | 400fh定检 | 36FT-2016-11 | 1591.14h | A |  | 2016.11.25 | 19 | 延续损伤 | 分层损伤 | 口框区域 | 2梁轴线 | 上 | 390 | 4肋轴线 | 右 | 100 | 0.1666667 | 15 | 5
|  |  | 挡泥板 | 左右壁板 | 400fh定检 | 36FT-2016-11 | 1591.14h | A |  | 2016.11.25 | 1 | 原始损伤 | 分层损伤 | 边缘区域 | 前缘 | 下 | 0 | 2前肋轴线 | 左 | 0 | 0.5 | 13 | 12
|  |  | 挡泥板 | 左右壁板 | 400fh定检 | 36FT-2016-11 | 1591.14h | A |  | 2016.11.25 | 2 | 原始损伤 | 分层损伤 | 边缘区域 | 前缘 | 下 | 0 | 6前肋轴线 | 左 | 0 | 1/3-1/2 | 14 | 16
|  |  | 挡泥板 | 左右壁板 | 400fh定检 | 36FT-2016-11 | 1591.14h | A |  | 2016.11.25 | 3 | 原始损伤 | 分层损伤 | 口框区域 | 1梁轴线 | 上 | 100 | 2肋轴线 | 右 | 266 | 0.5 | 15 | 20
|  |  | 挡泥板 | 左右壁板 | 400fh定检 | 36FT-2016-11 | 1591.14h | A |  | 2016.11.25 | 4 | 扩展损伤 | 分层损伤 | 边缘区域 | 1梁轴线 | 上 | 70 | 右侧边缘 | 左 | 0 | 0.5 | 50 | 40 | 0.5 | 45 | 35
|  |  | 挡泥板 | 左右壁板 | 400fh定检 | 36FT-2016-11 | 1591.14h | A |  | 2016.11.25 | 5 | 延续损伤 | 分层损伤 | 边缘区域 | 1梁轴线 | 下 | 200 | 右侧边缘 | 左 | 0 | 0.5 | 10 | 108
|  |  | 挡泥板 | 左右壁板 | 400fh定检 | 36FT-2016-11 | 1591.14h | A |  | 2016.11.25 | 6 | 延续损伤 | 分层损伤 | 边缘区域 | 1梁轴线 | 下 | 370 | 右侧边缘 | 左 | 0 | 0.5 | 10 | 175
|  |  | 挡泥板 | 左右壁板 | 400fh定检 | 36FT-2016-11 | 1591.14h | A |  | 2016.11.25 | 7 | 延续损伤 | 分层损伤 | 边缘区域 | 2梁轴线 | 上 | 420 | 右侧边缘 | 左 | 0 | 0.5 | 10 | 115
|  |  | 挡泥板 | 左右壁板 | 400fh定检 | 36FT-2016-11 | 1591.14h | A |  | 2016.11.25 | 8 | 新增损伤 | 分层损伤 | 连接区域 | 前缘 | 下 | 40 | 3肋轴线 | 左 | 0 | 0.5 | 15 | 14
|  |  | 挡泥板 | 右左壁板 | 400fh定检 | 36FT-2016-11 | 1591.14h | A |  | 2016.11.25 | 1 | 原始损伤 | 分层损伤 | 连接区域 | 前缘 | 下 | 35 | 10前肋轴线 | 右 | 0 | 0.5 | 15 | 8
|  |  | 挡泥板 | 右左壁板 | 400fh定检 | 36FT-2016-11 | 1591.14h | A |  | 2016.11.25 | 2 | 原始损伤 | 分层损伤 | 边缘区域 | 2梁轴线 | 上 | 0 | 左侧边缘 | 右 | 0 | 0.5 | 20 | 12
|  |  | 挡泥板 | 右左壁板 | 400fh定检 | 36FT-2016-11 | 1591.14h | A |  | 2016.11.25 | 3 | 原始损伤 | 分层损伤 | 口框区域 | 后缘 | 上 | 145 | 5肋轴线 | 左 | 238 | 0.5 | 38 | 14
|  |  | 挡泥板 | 右左壁板 | 400fh定检 | 36FT-2016-11 | 1591.14h | A |  | 2016.11.25 | 4 | 原始损伤 | 分层损伤 | 口框区域 | 2梁轴线 | 上 | 100 | 9肋轴线 | 右 | 100 | 0.5 | 60 | 15
|  |  | 挡泥板 | 右左壁板 | 400fh定检 | 36FT-2016-11 | 1591.14h | A |  | 2016.11.25 | 5 | 延续损伤 | 分层损伤 | 口框区域 | 后缘 | 上 | 110 | 9肋轴线 | 左 | 0 | 0.5 | 5 | 60
|  |  | 挡泥板 | 右左壁板 | 400fh定检 | 36FT-2016-11 | 1591.14h | A |  | 2016.11.25 | 6 | 延续损伤 | 分层损伤 | 口框区域 | 后缘 | 上 | 135 | 10肋轴线 | 左 | 5 | 0.5 | 10 | 50
|  |  | 挡泥板 | 右左壁板 | 400fh定检 | 36FT-2016-11 | 1591.14h | A |  | 2016.11.25 | 7 | 延续损伤 | 分层损伤 | 口框区域 | 后缘 | 上 | 50 | 9肋轴线 | 右 | 45 | 0.5 | 70 | 3
|  |  | 挡泥板 | 右左壁板 | 400fh定检 | 36FT-2016-11 | 1591.14h | A |  | 2016.11.25 | 8 | 延续损伤 | 分层损伤 | 其他区域 | 2梁轴线 | 上 | 50 | 10肋轴线 | 左 | 115 | 0.5 | 15 | 25
|  |  | 挡泥板 | 右左壁板 | 400fh定检 | 36FT-2016-11 | 1591.14h | A |  | 2016.11.25 | 9 | 延续损伤 | 分层损伤 | 口框区域 | 后缘 | 上 | 230 | 5肋轴线 | 左 | 0 | 0.3333333 | 20 | 10
|  |  | 挡泥板 | 右左壁板 | 400fh定检 | 36FT-2016-11 | 1591.14h | A |  | 2016.11.25 | 10 | 延续损伤 | 分层损伤 | 口框区域 | 后缘 | 上 | 105 | 5肋轴线 | 左 | 70 | 0.5 | 20 | 5
|  |  | 挡泥板 | 右左壁板 | 400fh定检 | 36FT-2016-11 | 1591.14h | A |  | 2016.11.25 | 11 | 扩展损伤 | 分层损伤 | 边缘区域 | 后缘 | 上 | 0 | 5肋轴线 | 左 | 60 | 0.1666667 | 30 | 9 | 0.1666667 | 15 | 8
|  |  | 挡泥板 | 右左壁板 | 400fh定检 | 36FT-2016-11 | 1591.14h | A |  | 2016.11.25 | 12 | 延续损伤 | 分层损伤 | 边缘区域 | 后缘 | 上 | 0 | 3肋轴线 | 左 | 0 | 0.2 | 15 | 7
|  |  | 挡泥板 | 右右壁板 | 400fh定检 | 36FT-2016-11 | 1591.14h | A |  | 2016.11.25 | 1 | 原始损伤 | 分层损伤 | 边缘区域 | 前缘 | 下 | 0 | 10前肋轴线 | 右 | 36 | 0.5 | 10 | 10
|  |  | 挡泥板 | 右右壁板 | 400fh定检 | 36FT-2016-11 | 1591.14h | A |  | 2016.11.25 | 2 | 新增损伤 | 分层损伤 | 长桁端头 | 前缘 | 下 | 0 | 7肋轴线 | 右 | 63 | 0.5 | 18 | 12
|  |  | 后座 | 左上壁板 | 400fh定检 | 36FT-2016-11 | 1591.14h | A |  | 2016.11.25 | 1 | 原始损伤 | 分层损伤 | 其他区域 | 后墙 | 下 | 100 | 后段1肋轴线 | 右 | 25 | 0.3333333 | 20 | 10
|  |  | 后座 | 左上壁板 | 400fh定检 | 36FT-2016-11 | 1591.14h | A |  | 2016.11.25 | 2 | 原始损伤 | 分层损伤 | 其他区域 | 后缘 | 上 | 115 | 右侧边缘 | 左 | 5 | 1/3-1/2 | 28 | 17
|  |  | 后座 | 左上壁板 | 400fh定检 | 36FT-2016-11 | 1591.14h | A |  | 2016.11.25 | 3 | 原始损伤 | 分层损伤 | 其他区域 | 后缘 | 上 | 70 | 右侧边缘 | 左 | 5 | 0.6666667 | 30 | 20
|  |  | 后座 | 左上壁板 | 400fh定检 | 36FT-2016-11 | 1591.14h | A |  | 2016.11.25 | 4 | 原始损伤 | 分层损伤 | 边缘区域 | 后缘 | 上 | 0 | 右侧边缘 | 左 | 0 | 0.3333333 | 10 | 8
|  |  | 后座 | 左上壁板 | 400fh定检 | 36FT-2016-11 | 1591.14h | A |  | 2016.11.25 | 5 | 原始损伤 | 分层损伤 | 连接区域 | 后缘 | 上 | 60 | 后段7肋轴线 | 左 | 0 | 0.6666667 | 15 | 14
|  |  | 后座 | 左上壁板 | 400fh定检 | 36FT-2016-11 | 1591.14h | A |  | 2016.11.25 | 6 | 原始损伤 | 分层损伤 | 连接区域 | 后缘 | 上 | 90 | 后段17肋轴线 | 右 | 0 | 0.6666667 | 20 | 18
|  |  | 后座 | 左上壁板 | 400fh定检 | 36FT-2016-11 | 1591.14h | A |  | 2016.11.25 | 7 | 原始损伤 | 分层损伤 | 边缘区域 | 后墙 | 上 | 552 | 右侧边缘 | 右 | 0 | 0.5 | 6 | 11
|  |  | 后座 | 左上壁板 | 400fh定检 | 36FT-2016-11 | 1591.14h | A |  | 2016.11.25 | 8 | 原始损伤 | 分层损伤 | 边缘区域 | 后墙 | 上 | 425 | 右侧边缘 | 右 | 0 | 0.5 | 16 | 70
|  |  | 后座 | 左下壁板 | 400fh定检 | 36FT-2016-11 | 1591.14h | A |  | 2016.11.25 | 1 | 原始损伤 | 分层损伤 | 连接区域 | 后缘 | 上 | 105 | 后段14肋轴线 | 右 | 0 | 0.25 | 30 | 22
|  |  | 后座 | 左下壁板 | 400fh定检 | 36FT-2016-11 | 1591.14h | A |  | 2016.11.25 | 2 | 原始损伤 | 分层损伤 | 其他区域 | 后墙 | 上 | 450 | 左侧边缘 | 右 | 44 | 0.5 | 25 | 12
|  |  | 后座 | 左下壁板 | 400fh定检 | 36FT-2016-11 | 1591.14h | A |  | 2016.11.25 | 3 | 原始损伤 | 分层损伤 | 其他区域 | 后墙 | 上 | 486 | 左侧边缘 | 右 | 40 | 0.5 | 20 | 12
|  |  | 后座 | 左下壁板 | 400fh定检 | 36FT-2016-11 | 1591.14h | A |  | 2016.11.25 | 4 | 扩展损伤 | 分层损伤 | 其他区域 | 后墙 | 上 | 417 | 4肋轴线 | 左 | 25 | 0.5 | 25 | 25 | 0.5 | 20 | 20
|  |  | 后座 | 左下壁板 | 400fh定检 | 36FT-2016-11 | 1591.14h | A |  | 2016.11.25 | 5 | 原始损伤 | 分层损伤 | 其他区域 | 后缘 | 上 | 90 | 后段15肋轴线 | 左 | 5 | 0.5 | 13 | 10
|  |  | 后座 | 左下壁板 | 400fh定检 | 36FT-2016-11 | 1591.14h | A |  | 2016.11.25 | 6 | 原始损伤 | 分层损伤 | 连接区域 | 后缘 | 上 | 72 | 后段10肋轴线 | 左 | 0 | 1/3-1/2 | 16 | 28
|  |  | 后座 | 左下壁板 | 400fh定检 | 36FT-2016-11 | 1591.14h | A |  | 2016.11.25 | 7 | 原始损伤 | 分层损伤 | 连接区域 | 后缘 | 上 | 82 | 后段4肋轴线 | 左 | 0 | 0.5 | 27 | 20
|  |  | 后座 | 左下壁板 | 400fh定检 | 36FT-2016-11 | 1591.14h | A |  | 2016.11.25 | 8 | 原始损伤 | 分层损伤 | 边缘区域 | 后缘 | 上 | 0 | 后段4肋轴线 | 左 | 0 | 1/3-1/2 | 29 | 15
|  |  | 后座 | 左下壁板 | 400fh定检 | 36FT-2016-11 | 1591.14h | A |  | 2016.11.25 | 9 | 原始损伤 | 分层损伤 | 边缘区域 | 后缘 | 上 | 98 | 右侧边缘 | 左 | 0 | 1/3-1/2 | 19 | 21
|  |  | 后座 | 左下壁板 | 400fh定检 | 36FT-2016-11 | 1591.14h | A |  | 2016.11.25 | 10 | 扩展损伤 | 分层损伤 | 其他区域 | 梁轴线 | 下 | 2 | 2肋轴线 | 右 | 56 | 0.5 | 23 | 80 | 0.5 | 17 | 80
|  |  | 后座 | 左下壁板 | 400fh定检 | 36FT-2016-11 | 1591.14h | A |  | 2016.11.25 | 11 | 原始损伤 | 分层损伤 | 其他区域 | 后墙 | 上 | 500 | 左侧边缘 | 右 | 23 | 0.5 | 16 | 6
|  |  | 后座 | 左下壁板 | 400fh定检 | 36FT-2016-11 | 1591.14h | A |  | 2016.11.25 | 12 | 扩展损伤 | 分层损伤 | 连接区域 | 梁轴线 | 上 | 0 | 2肋轴线 | 左 | 0 | 0.5 | 25 | 15 | 0.5 | 25 | 10
|  |  | 后座 | 左下壁板 | 400fh定检 | 36FT-2016-11 | 1591.14h | A |  | 2016.11.25 | 13 | 新增损伤 | 分层损伤 | 连接区域 | 后缘 | 上 | 88 | 后段17肋轴线 | 左 | 0 | 1/3-2/3 | 20 | 16
|  |  | 后座 | 左下壁板 | 400fh定检 | 36FT-2016-11 | 1591.14h | A |  | 2016.11.25 | 14 | 新增损伤 | 分层损伤 | 连接区域 | 前缘 | 下 | 78 | 后段13肋轴线 | 左 | 0 | 0.5 | 17 | 15
|  |  | 后座 | 右上壁板 | 400fh定检 | 36FT-2016-11 | 1591.14h | A |  | 2016.11.25 | 1 | 原始损伤 | 分层损伤 | 其他区域 | 梁轴线 | 上 | 11 | 5肋轴线 | 左 | 159 | 0.3333333 | 25 | 20
|  |  | 后座 | 右上壁板 | 400fh定检 | 36FT-2016-11 | 1591.14h | A |  | 2016.11.25 | 2 | 原始损伤 | 分层损伤 | 其他区域 | 梁轴线 | 上 | 16 | 5肋轴线 | 左 | 111 | 0.6666667 | 20 | 30
|  |  | 后座 | 右上壁板 | 400fh定检 | 36FT-2016-11 | 1591.14h | A |  | 2016.11.25 | 3 | 原始损伤 | 分层损伤 | 其他区域 | 梁轴线 | 下 | 14 | 5肋轴线 | 左 | 109 | 1/3-2/3 | 25 | 27
|  |  | 后座 | 右上壁板 | 400fh定检 | 36FT-2016-11 | 1591.14h | A |  | 2016.11.25 | 4 | 原始损伤 | 分层损伤 | 其他区域 | 后缘 | 上 | 85 | 右侧边缘 | 左 | 3 | 0.5 | 18 | 13
|  |  | 后座 | 右上壁板 | 400fh定检 | 36FT-2016-11 | 1591.14h | A |  | 2016.11.25 | 5 | 原始损伤 | 分层损伤 | 边缘区域 | 后缘 | 上 | 0 | 左侧边缘 | 右 | 159 | 0.3333333 | 9 | 16
|  |  | 后座 | 右上壁板 | 400fh定检 | 36FT-2016-11 | 1591.14h | A |  | 2016.11.25 | 6 | 原始损伤 | 分层损伤 | 边缘区域 | 后缘 | 上 | 0 | 后段15肋轴线 | 左 | 0 | 0.5 | 11 | 15
|  |  | 后座 | 右上壁板 | 400fh定检 | 36FT-2016-11 | 1591.14h | A |  | 2016.11.25 | 7 | 原始损伤 | 分层损伤 | 边缘区域 | 后缘 | 上 | 0 | 后段16肋轴线 | 右 | 11 | 0.6666667 | 14 | 10
|  |  | 后座 | 右上壁板 | 400fh定检 | 36FT-2016-11 | 1591.14h | A |  | 2016.11.25 | 8 | 原始损伤 | 分层损伤 | 边缘区域 | 后缘 | 上 | 0 | 后段17肋轴线 | 右 | 5 | 0.5 | 15 | 9
|  |  | 后座 | 右上壁板 | 400fh定检 | 36FT-2016-11 | 1591.14h | A |  | 2016.11.25 | 9 | 原始损伤 | 分层损伤 | 边缘区域 | 后缘 | 上 | 0 | 后段17肋轴线 | 右 | 46 | 0.3333333 | 20 | 9
|  |  | 后座 | 右下壁板 | 400fh定检 | 36FT-2016-11 | 1591.14h | A |  | 2016.11.25 | 1 | 原始损伤 | 分层损伤 | 边缘区域 | 后缘 | 上 | 0 | 后段8肋轴线 | 右 | 5 | 0.6666667 | 15 | 10
|  |  | 后座 | 右下壁板 | 400fh定检 | 36FT-2016-11 | 1591.14h | A |  | 2016.11.25 | 2 | 原始损伤 | 分层损伤 | 边缘区域 | 后缘 | 上 | 0 | 后段7肋轴线 | 左 | 9 | 0.3333333 | 17 | 10
|  |  | 后座 | 右下壁板 | 400fh定检 | 36FT-2016-11 | 1591.14h | A |  | 2016.11.25 | 3 | 原始损伤 | 分层损伤 | 边缘区域 | 后缘 | 上 | 0 | 后段6肋轴线 | 右 | 0 | 0.5 | 20 | 6
|  |  | 后座 | 右下壁板 | 400fh定检 | 36FT-2016-11 | 1591.14h | A |  | 2016.11.25 | 4 | 原始损伤 | 分层损伤 | 边缘区域 | 后缘 | 上 | 0 | 后段5肋轴线 | 左 | 45 | 0.25 | 20 | 10
|  |  | 后座 | 右下壁板 | 400fh定检 | 36FT-2016-11 | 1591.14h | A |  | 2016.11.25 | 5 | 原始损伤 | 分层损伤 | 边缘区域 | 后缘 | 上 | 0 | 后段5肋轴线 | 左 | 30 | 0.5 | 13 | 8
|  |  | 后座 | 右下壁板 | 400fh定检 | 36FT-2016-11 | 1591.14h | A |  | 2016.11.25 | 6 | 原始损伤 | 分层损伤 | 边缘区域 | 后缘 | 上 | 0 | 后段5肋轴线 | 左 | 0 | 0.5 | 15 | 10
|  |  | 后座 | 右下壁板 | 400fh定检 | 36FT-2016-11 | 1591.14h | A |  | 2016.11.25 | 7 | 原始损伤 | 分层损伤 | 边缘区域 | 后缘 | 上 | 0 | 后段5肋轴线 | 右 | 40 | 1/3-2/3 | 20 | 10
|  |  | 后座 | 右下壁板 | 400fh定检 | 36FT-2016-11 | 1591.14h | A |  | 2016.11.25 | 8 | 原始损伤 | 分层损伤 | 边缘区域 | 后缘 | 上 | 0 | 后段4肋轴线 | 左 | 0 | 0.5 | 12 | 7
|  |  | 后座 | 右下壁板 | 400fh定检 | 36FT-2016-11 | 1591.14h | A |  | 2016.11.25 | 9 | 原始损伤 | 分层损伤 | 边缘区域 | 后缘 | 上 | 0 | 右侧边缘 | 左 | 0 | 0.25 | 15 | 20
|  |  | 后座 | 右下壁板 | 400fh定检 | 36FT-2016-11 | 1591.14h | A |  | 2016.11.25 | 10 | 原始损伤 | 分层损伤 | 其他区域 | 后缘 | 上 | 90 | 后段14肋轴线 | 右 | 2 | 0.3333333 | 14 | 12
|  |  | 后座 | 右下壁板 | 400fh定检 | 36FT-2016-11 | 1591.14h | A |  | 2016.11.25 | 11 | 原始损伤 | 分层损伤 | 其他区域 | 后缘 | 上 | 77 | 后段13肋轴线 | 右 | 2 | 0.3333333 | 12 | 15
|  |  | 后座 | 右下壁板 | 400fh定检 | 36FT-2016-11 | 1591.14h | A |  | 2016.11.25 | 12 | 原始损伤 | 分层损伤 | 其他区域 | 后缘 | 上 | 75 | 后段12肋轴线 | 右 | 3 | 0.3333333 | 12 | 15
|  |  | 后座 | 右下壁板 | 400fh定检 | 36FT-2016-11 | 1591.14h | A |  | 2016.11.25 | 13 | 原始损伤 | 分层损伤 | 连接区域 | 后缘 | 上 | 75 | 后段11肋轴线 | 右 | 0 | 0.3333333 | 17 | 18
|  |  | 后座 | 右下壁板 | 400fh定检 | 36FT-2016-11 | 1591.14h | A |  | 2016.11.25 | 14 | 原始损伤 | 分层损伤 | 其他区域 | 后缘 | 上 | 69 | 后段7肋轴线 | 右 | 1 | 0.3333333 | 10 | 12
|  |  | 后座 | 右下壁板 | 400fh定检 | 36FT-2016-11 | 1591.14h | A |  | 2016.11.25 | 15 | 延续损伤 | 分层损伤 | 其他区域 | 后墙 | 上 | 495 | 2肋轴线 | 左 | 80 | 0.3333333 | 18 | 8
|  |  | 车把 | 左左蒙皮 | 400fh定检 | 36FT-2016-11 | 1591.14h | A |  | 2016.11.25 | 0
|  |  | 车把 | 左右蒙皮 | 400fh定检 | 36FT-2016-11 | 1591.14h | A |  | 2016.11.25 | 0
|  |  | 车把 | 右左蒙皮 | 400fh定检 | 36FT-2016-11 | 1591.14h | A |  | 2016.11.25 | 0
|  |  | 车把 | 右右蒙皮 | 400fh定检 | 36FT-2016-11 | 1591.14h | A |  | 2016.11.25 | 0
|  |  | 前轮 | 左上壁板 | 600fh定检 | 36FT-2017-08-13 | 1801.35h | A |  | 2017.08.13 | 1 | 原始损伤 | 分层损伤 | 其他区域 | 2墙轴线 | 上 | 370 | 10肋轴线 | 左 | 50 | 1/2-1/3 | 15 | 20
|  |  | 前轮 | 左上壁板 | 600fh定检 | 36FT-2017-08-13 | 1801.35h | A |  | 2017.08.13 | 2 | 延续损伤 | 分层损伤 | 口框区域 | 1墙轴线 | 上 | 50 | 12肋轴线 | 左 | 40 | 0.6 | 70 | 19
|  |  | 前轮 | 左上壁板 | 600fh定检 | 36FT-2017-08-13 | 1801.35h | A |  | 2017.08.13 | 3 | 原始损伤 | 分层损伤 | 其他区域 | 1墙轴线 | 下 | 56 | 11肋轴线 | 左 | 11 | 1/2-2/3 | 31 | 16
|  |  | 前轮 | 左上壁板 | 600fh定检 | 36FT-2017-08-13 | 1801.35h | A |  | 2017.08.13 | 4 | 延续损伤 | 分层损伤 | 其他区域 | 1墙轴线 | 下 | 110 | 12肋轴线 | 右 | 126 | 0.6 | 31 | 20
|  |  | 前轮 | 左上壁板 | 600fh定检 | 36FT-2017-08-13 | 1801.35h | A |  | 2017.08.13 | 5 | 原始损伤 | 分层损伤 | 口框区域 | 前缘 | 下 | 156 | 11肋轴线 | 右 | 4 | 0.3333333 | 7 | 20
|  |  | 前轮 | 左上壁板 | 600fh定检 | 36FT-2017-08-13 | 1801.35h | A |  | 2017.08.13 | 6 | 延续损伤 | 分层损伤 | 其他区域 | 2墙轴线 | 上 | 220 | 10肋轴线 | 左 | 60 | 0.5 | 53 | 30
|  |  | 前轮 | 左上壁板 | 600fh定检 | 36FT-2017-08-13 | 1801.35h | A |  | 2017.08.13 | 7 | 延续损伤 | 分层损伤 | 连接区域 | 3墙轴线 | 上 | 0 | 10肋轴线 | 左 | 50 | 0.75 | 22 | 5
|  |  | 前轮 | 左下壁板 | 600fh定检 | 36FT-2017-08-13 | 1801.35h | A |  | 2017.08.13 | 1 | 原始损伤 | 分层损伤 | 边缘区域 | 前缘 | 下 | 0 | 左侧边缘 | 左 | 1623 | 0.3333333 | 20 | 5
|  |  | 前轮 | 左下壁板 | 600fh定检 | 36FT-2017-08-13 | 1801.35h | A |  | 2017.08.13 | 2 | 原始损伤 | 分层损伤 | 边缘区域 | 前缘 | 下 | 0 | 左侧边缘 | 左 | 1085 | 0.6666667 | 22 | 5
|  |  | 前轮 | 左下壁板 | 600fh定检 | 36FT-2017-08-13 | 1801.35h | A |  | 2017.08.13 | 3 | 原始损伤 | 分层损伤 | 边缘区域 | 前缘 | 下 | 0 | 左侧边缘 | 左 | 995 | 0.6666667 | 70 | 20
|  |  | 前轮 | 左下壁板 | 600fh定检 | 36FT-2017-08-13 | 1801.35h | A |  | 2017.08.13 | 4 | 延续损伤 | 分层损伤 | 边缘区域 | 前缘 | 下 | 0 | 左侧边缘 | 左 | 953 | 0.6666667 | 26 | 8
|  |  | 前轮 | 左下壁板 | 600fh定检 | 36FT-2017-08-13 | 1801.35h | A |  | 2017.08.13 | 5 | 原始损伤 | 分层损伤 | 边缘区域 | 前缘 | 下 | 0 | 左侧边缘 | 左 | 885 | 0.6666667 | 45 | 13
|  |  | 前轮 | 左下壁板 | 600fh定检 | 36FT-2017-08-13 | 1801.35h | A |  | 2017.08.13 | 6 | 延续损伤 | 分层损伤 | 边缘区域 | 前缘 | 下 | 0 | 左侧边缘 | 左 | 363 | 0.3333333 | 420 | 10
|  |  | 前轮 | 左下壁板 | 600fh定检 | 36FT-2017-08-13 | 1801.35h | A |  | 2017.08.13 | 7 | 原始损伤 | 分层损伤 | 连接区域 | 后缘 | 上 | 0 | 13肋轴线 | 左 | 0 | 1/2-1/3 | 47 | 90
|  |  | 前轮 | 左下壁板 | 600fh定检 | 36FT-2017-08-13 | 1801.35h | A |  | 2017.08.13 | 8 | 原始损伤 | 分层损伤 | 其他区域 | 3墙轴线 | 下 | 130 | 13肋轴线 | 左 | 25 | 0.5 | 15 | 17
|  |  | 前轮 | 左下壁板 | 600fh定检 | 36FT-2017-08-13 | 1801.35h | A |  | 2017.08.13 | 9 | 原始损伤 | 分层损伤 | 其他区域 | 3墙轴线 | 下 | 228 | 13肋轴线 | 左 | 57 | 1/3-1/2 | 27 | 22
|  |  | 前轮 | 左下壁板 | 600fh定检 | 36FT-2017-08-13 | 1801.35h | A |  | 2017.08.13 | 10 | 原始损伤 | 分层损伤 | 其他区域 | 3墙轴线 | 下 | 245 | 13肋轴线 | 左 | 133 | 0.5 | 10 | 9
|  |  | 前轮 | 左下壁板 | 600fh定检 | 36FT-2017-08-13 | 1801.35h | A |  | 2017.08.13 | 11 | 原始损伤 | 分层损伤 | 其他区域 | 3墙轴线 | 下 | 245 | 13肋轴线 | 左 | 157 | 0.5 | 9 | 14
|  |  | 前轮 | 左下壁板 | 600fh定检 | 36FT-2017-08-13 | 1801.35h | A |  | 2017.08.13 | 12 | 原始损伤 | 分层损伤 | 其他区域 | 3墙轴线 | 下 | 237 | 13肋轴线 | 左 | 223 | 0.5 | 15 | 29
|  |  | 前轮 | 左下壁板 | 600fh定检 | 36FT-2017-08-13 | 1801.35h | A |  | 2017.08.13 | 13 | 原始损伤 | 分层损伤 | 其他区域 | 前缘 | 下 | 258 | 12肋轴线 | 左 | 97 | 0.5 | 10 | 15
|  |  | 前轮 | 左下壁板 | 600fh定检 | 36FT-2017-08-13 | 1801.35h | A |  | 2017.08.13 | 14 | 原始损伤 | 分层损伤 | 边缘区域 | 前缘 | 下 | 0 | 9肋轴线 | 左 | 25 | 0.6666667 | 12 | 14
|  |  | 前轮 | 左下壁板 | 600fh定检 | 36FT-2017-08-13 | 1801.35h | A |  | 2017.08.13 | 15 | 原始损伤 | 分层损伤 | 边缘区域 | 前缘 | 下 | 0 | 左侧边缘 | 左 | 102 | 0.125 | 10 | 65
|  |  | 前轮 | 左下壁板 | 600fh定检 | 36FT-2017-08-13 | 1801.35h | A |  | 2017.08.13 | 16 | 延续损伤 | 分层损伤 | 边缘区域 | 后缘 | 上 | 0 | 6肋轴线 | 左 | 35 | 0.3333333 | 65 | 18
|  |  | 前轮 | 左下壁板 | 600fh定检 | 36FT-2017-08-13 | 1801.35h | A |  | 2017.08.13 | 17 | 原始损伤 | 分层损伤 | 其他区域 | 1墙轴线 | 上 | 5 | 17肋轴线 | 右 | 50 | 0.1666667 | 10 | 40
|  |  | 前轮 | 左下壁板 | 600fh定检 | 36FT-2017-08-13 | 1801.35h | A |  | 2017.08.13 | 18 | 原始损伤 | 分层损伤 | 其他区域 | 1墙轴线 | 下 | 70 | 3肋轴线 | 左 | 271 | 0.5 | 20 | 9
|  |  | 前轮 | 左下壁板 | 600fh定检 | 36FT-2017-08-13 | 1801.35h | A |  | 2017.08.13 | 19 | 原始损伤 | 分层损伤 | 其他区域 | 2墙轴线 | 下 | 160 | 4肋轴线 | 右 | 25 | 0.1666667 | 9 | 14
|  |  | 前轮 | 左下壁板 | 600fh定检 | 36FT-2017-08-13 | 1801.35h | A |  | 2017.08.13 | 20 | 原始损伤 | 分层损伤 | 边缘区域 | 前缘 | 下 | 0 | 10肋轴线 | 左 | 199 | 0.3333333 | 24 | 11
|  |  | 前轮 | 左下壁板 | 600fh定检 | 36FT-2017-08-13 | 1801.35h | A |  | 2017.08.13 | 21 | 延续损伤 | 分层损伤 | 连接区域 | 1墙轴线 | 上 | 0 | 17肋轴线 | 右 | 80 | 0.25 | 10 | 10
|  |  | 前轮 | 左下壁板 | 600fh定检 | 36FT-2017-08-13 | 1801.35h | A |  | 2017.08.13 | 22 | 延续损伤 | 分层损伤 | 口框区域 | 前缘 | 下 | 100 | 14肋轴线 | 左 | 40 | 0.5 | 7 | 41
|  |  | 前轮 | 左下壁板 | 600fh定检 | 36FT-2017-08-13 | 1801.35h | A |  | 2017.08.13 | 23 | 延续损伤 | 分层损伤 | 连接区域 | 后缘 | 上 | 20 | 2肋轴线 | 右 | 0 | 0.5 | 6 | 25
|  |  | 前轮 | 右上壁板 | 600fh定检 | 36FT-2017-08-13 | 1801.35h | A |  | 2017.08.13 | 1 | 原始损伤 | 分层损伤 | 其他区域 | 2墙轴线 | 下 | 255 | 10肋轴线 | 右 | 40 | 0.5 | 30 | 20
|  |  | 前轮 | 右上壁板 | 600fh定检 | 36FT-2017-08-13 | 1801.35h | A |  | 2017.08.13 | 2 | 原始损伤 | 分层损伤 | 其他区域 | 1墙轴线 | 下 | 65 | 11肋轴线 | 右 | 110 | 0.3333333 | 28 | 33
|  |  | 前轮 | 右上壁板 | 600fh定检 | 36FT-2017-08-13 | 1801.35h | A |  | 2017.08.13 | 3 | 原始损伤 | 分层损伤 | 其他区域 | 1墙轴线 | 下 | 55 | 11肋轴线 | 右 | 175 | 0.25 | 15 | 65
|  |  | 前轮 | 右上壁板 | 600fh定检 | 36FT-2017-08-13 | 1801.35h | A |  | 2017.08.13 | 4 | 原始损伤 | 分层损伤 | 其他区域 | 1墙轴线 | 下 | 140 | 11肋轴线 | 右 | 105 | 0.3333333 | 25 | 10
|  |  | 前轮 | 右上壁板 | 600fh定检 | 36FT-2017-08-13 | 1801.35h | A |  | 2017.08.13 | 5 | 原始损伤 | 分层损伤 | 其他区域 | 1墙轴线 | 下 | 125 | 左侧边缘 | 右 | 30 | 0.3333333 | 8 | 12
|  |  | 前轮 | 右上壁板 | 600fh定检 | 36FT-2017-08-13 | 1801.35h | A |  | 2017.08.13 | 6 | 原始损伤 | 分层损伤 | 其他区域 | 1墙轴线 | 下 | 95 | 14肋轴线 | 右 | 48 | 0.6666667 | 25 | 15
|  |  | 前轮 | 右上壁板 | 600fh定检 | 36FT-2017-08-13 | 1801.35h | A |  | 2017.08.13 | 7 | 延续损伤 | 分层损伤 | 口框区域 | 前缘 | 下 | 20 | 12肋轴线 | 右 | 35 | 0.5 | 35 | 95
|  |  | 前轮 | 右上壁板 | 600fh定检 | 36FT-2017-08-13 | 1801.35h | A |  | 2017.08.13 | 8 | 延续损伤 | 分层损伤 | 其他区域 | 1墙轴线 | 下 | 20 | 12肋轴线 | 右 | 65 | 0.3333333 | 20 | 7
|  |  | 前轮 | 右上壁板 | 600fh定检 | 36FT-2017-08-13 | 1801.35h | A |  | 2017.08.13 | 9 | 延续损伤 | 分层损伤 | 其他区域 | 2墙轴线 | 下 | 30 | 11肋轴线 | 右 | 50 | 0.25 | 55 | 10
|  |  | 前轮 | 右上壁板 | 600fh定检 | 36FT-2017-08-13 | 1801.35h | A |  | 2017.08.13 | 10 | 延续损伤 | 分层损伤 | 其他区域 | 2墙轴线 | 下 | 30 | 12肋轴线 | 左 | 50 | 0.25 | 25 | 20
|  |  | 前轮 | 右上壁板 | 600fh定检 | 36FT-2017-08-13 | 1801.35h | A |  | 2017.08.13 | 11 | 延续损伤 | 分层损伤 | 边缘区域 | 前缘 | 下 | 0 | 15肋轴线 | 右 | 50 | 0.6666667 | 18 | 15
|  |  | 前轮 | 右上壁板 | 600fh定检 | 36FT-2017-08-13 | 1801.35h | A |  | 2017.08.13 | 12 | 延续损伤 | 分层损伤 | 其他区域 | 1墙轴线 | 下 | 25 | 13肋轴线 | 左 | 25 | 0.3333333 | 18 | 8
|  |  | 前轮 | 右上壁板 | 600fh定检 | 36FT-2017-08-13 | 1801.35h | A |  | 2017.08.13 | 13 | 延续损伤 | 分层损伤 | 长桁端头 | 2墙轴线 | 上 | 30 | 12肋轴线 | 右 | 115 | 0.25 | 40 | 10
|  |  | 前轮 | 右下壁板 | 600fh定检 | 36FT-2017-08-13 | 1801.35h | A |  | 2017.08.13 | 1 | 原始损伤 | 分层损伤 | 边缘区域 | 前缘 | 下 | 0 | 右侧边缘 | 左 | 34 | 0.5 | 115 | 20
|  |  | 前轮 | 右下壁板 | 600fh定检 | 36FT-2017-08-13 | 1801.35h | A |  | 2017.08.13 | 2 | 原始损伤 | 分层损伤 | 边缘区域 | 前缘 | 下 | 0 | 右侧边缘 | 左 | 161 | 0.5 | 10 | 18
|  |  | 前轮 | 右下壁板 | 600fh定检 | 36FT-2017-08-13 | 1801.35h | A |  | 2017.08.13 | 3 | 延续损伤 | 分层损伤 | 边缘区域 | 前缘 | 下 | 0 | 右侧边缘 | 左 | 696 | 0.3333333 | 20 | 30
|  |  | 前轮 | 右下壁板 | 600fh定检 | 36FT-2017-08-13 | 1801.35h | A |  | 2017.08.13 | 4 | 原始损伤 | 分层损伤 | 其他区域 | 1墙轴线 | 下 | 10 | 右侧边缘 | 左 | 1238 | 0.3333333 | 20 | 10
|  |  | 前轮 | 右下壁板 | 600fh定检 | 36FT-2017-08-13 | 1801.35h | A |  | 2017.08.13 | 5 | 原始损伤 | 分层损伤 | 连接区域 | 1墙轴线 | 上 | 50 | 3肋轴线 | 右 | 0 | 0.3333333 | 8 | 14
|  |  | 前轮 | 右下壁板 | 600fh定检 | 36FT-2017-08-13 | 1801.35h | A |  | 2017.08.13 | 6 | 原始损伤 | 分层损伤 | 边缘区域 | 前缘 | 下 | 0 | 7肋轴线 | 右 | 540 | 0.3333333 | 15 | 8
|  |  | 前轮 | 右下壁板 | 600fh定检 | 36FT-2017-08-13 | 1801.35h | A |  | 2017.08.13 | 7 | 原始损伤 | 分层损伤 | 边缘区域 | 前缘 | 下 | 0 | 7肋轴线 | 右 | 260 | 0.3333333 | 60 | 15
|  |  | 前轮 | 右下壁板 | 600fh定检 | 36FT-2017-08-13 | 1801.35h | A |  | 2017.08.13 | 8 | 原始损伤 | 分层损伤 | 连接区域 | 1墙轴线 | 下 | 0 | 10肋轴线 | 右 | 15 | 0.5 | 52 | 62
|  |  | 前轮 | 右下壁板 | 600fh定检 | 36FT-2017-08-13 | 1801.35h | A |  | 2017.08.13 | 9 | 原始损伤 | 分层损伤 | 其他区域 | 1墙轴线 | 下 | 15 | 12肋轴线 | 右 | 70 | 0.3333333 | 50 | 25
|  |  | 前轮 | 右下壁板 | 600fh定检 | 36FT-2017-08-13 | 1801.35h | A |  | 2017.08.13 | 10 | 原始损伤 | 分层损伤 | 其他区域 | 1墙轴线 | 上 | 5 | 7肋轴线 | 左 | 70 | 0.3333333 | 10 | 10
|  |  | 前轮 | 右下壁板 | 600fh定检 | 36FT-2017-08-13 | 1801.35h | A |  | 2017.08.13 | 11 | 原始损伤 | 分层损伤 | 连接区域 | 2墙轴线 | 上 | 0 | 10肋轴线 | 左 | 30 | 0.5 | 39 | 17
|  |  | 前轮 | 右下壁板 | 600fh定检 | 36FT-2017-08-13 | 1801.35h | A |  | 2017.08.13 | 12 | 原始损伤 | 分层损伤 | 连接区域 | 2墙轴线 | 上 | 0 | 10肋轴线 | 左 | 106 | 1/3-1/2 | 58 | 20
|  |  | 前轮 | 右下壁板 | 600fh定检 | 36FT-2017-08-13 | 1801.35h | A |  | 2017.08.13 | 13 | 原始损伤 | 分层损伤 | 其他区域 | 3墙轴线 | 下 | 175 | 13肋轴线 | 右 | 50 | 1/3-1/2 | 25 | 18
|  |  | 前轮 | 右下壁板 | 600fh定检 | 36FT-2017-08-13 | 1801.35h | A |  | 2017.08.13 | 14 | 原始损伤 | 分层损伤 | 其他区域 | 3墙轴线 | 下 | 225 | 13肋轴线 | 右 | 70 | 1/3-1/2 | 58 | 33
|  |  | 前轮 | 右下壁板 | 600fh定检 | 36FT-2017-08-13 | 1801.35h | A |  | 2017.08.13 | 15 | 原始损伤 | 分层损伤 | 边缘区域 | 前缘 | 下 | 0 | 右侧边缘 | 左 | 435 | 0.2 | 230 | 15
|  |  | 前轮 | 右下壁板 | 600fh定检 | 36FT-2017-08-13 | 1801.35h | A |  | 2017.08.13 | 16 | 原始损伤 | 分层损伤 | 连接区域 | 前缘 | 下 | 30 | 3肋轴线 | 右 | 0 | 0.5 | 35 | 36
|  |  | 前轮 | 右下壁板 | 600fh定检 | 36FT-2017-08-13 | 1801.35h | A |  | 2017.08.13 | 17 | 原始损伤 | 分层损伤 | 边缘区域 | 前缘 | 下 | 0 | 5肋轴线 | 右 | 0 | 0.25 | 30 | 10
|  |  | 前轮 | 右下壁板 | 600fh定检 | 36FT-2017-08-13 | 1801.35h | A |  | 2017.08.13 | 18 | 原始损伤 | 分层损伤 | 边缘区域 | 后缘 | 上 | 0 | 8肋轴线 | 右 | 247 | 0.25 | 21 | 6
|  |  | 前轮 | 右下壁板 | 600fh定检 | 36FT-2017-08-13 | 1801.35h | A |  | 2017.08.13 | 19 | 原始损伤 | 分层损伤 | 其他区域 | 1墙轴线 | 下 | 36 | 9肋轴线 | 左 | 33 | 0.1428571 | 26 | 24
|  |  | 前轮 | 右下壁板 | 600fh定检 | 36FT-2017-08-13 | 1801.35h | A |  | 2017.08.13 | 20 | 原始损伤 | 分层损伤 | 边缘区域 | 前缘 | 下 | 0 | 9肋轴线 | 右 | 274 | 0.3333333 | 37 | 10
|  |  | 前轮 | 右下壁板 | 600fh定检 | 36FT-2017-08-13 | 1801.35h | A |  | 2017.08.13 | 21 | 原始损伤 | 分层损伤 | 其他区域 | 2墙轴线 | 下 | 152 | 4肋轴线 | 左 | 14 | 0.5 | 105 | 22
|  |  | 前轮 | 右下壁板 | 600fh定检 | 36FT-2017-08-13 | 1801.35h | A |  | 2017.08.13 | 22 | 延续损伤 | 分层损伤 | 口框区域 | 1墙轴线 | 上 | 35 | 14肋轴线 | 右 | 50 | 0.8333333 | 5 | 35
|  |  | 前轮 | 右下壁板 | 600fh定检 | 36FT-2017-08-13 | 1801.35h | A |  | 2017.08.13 | 23 | 延续损伤 | 分层损伤 | 连接区域 | 1墙轴线 | 上 | 0 | 6肋轴线 | 左 | 90 | 0.5 | 7 | 15
|  |  | 前轮 | 右下壁板 | 600fh定检 | 36FT-2017-08-13 | 1801.35h | A |  | 2017.08.13 | 24 | 新增损伤 | 分层损伤 | 边缘区域 | 前缘 | 下 | 0 | 7肋轴线 | 右 | 250 | 0.3333333 | 20 | 7
|  |  | 前轮 | 右下壁板 | 600fh定检 | 36FT-2017-08-13 | 1801.35h | A |  | 2017.08.13 | 25 | 新增损伤 | 分层损伤 | 边缘区域 | 前缘 | 下 | 0 | 8肋轴线 | 左 | 5 | 0.3333333 | 35 | 6
|  |  | 挡泥板 | 左左壁板 | 600fh定检 | 36FT-2017-08-13 | 1801.35h | A |  | 2017.08.13 | 1 | 原始损伤 | 分层损伤 | 边缘区域 | 前缘 | 下 | 0 | 2前肋轴线 | 右 | 5 | 0.5 | 20 | 8
|  |  | 挡泥板 | 左左壁板 | 600fh定检 | 36FT-2017-08-13 | 1801.35h | A |  | 2017.08.13 | 2 | 原始损伤 | 分层损伤 | 连接区域 | 1梁轴线 | 上 | 0 | 1肋轴线 | 右 | 20 | 0.5 | 45 | 43
|  |  | 挡泥板 | 左左壁板 | 600fh定检 | 36FT-2017-08-13 | 1801.35h | A |  | 2017.08.13 | 3 | 原始损伤 | 分层损伤 | 边缘区域 | 前缘 | 下 | 0 | 2肋轴线 | 左 | 75 | 1/3-1/2 | 15 | 18
|  |  | 挡泥板 | 左左壁板 | 600fh定检 | 36FT-2017-08-13 | 1801.35h | A |  | 2017.08.13 | 4 | 原始损伤 | 分层损伤 | 边缘区域 | 前缘 | 下 | 0 | 4肋轴线 | 右 | 75 | 0.6666667 | 15 | 20
|  |  | 挡泥板 | 左左壁板 | 600fh定检 | 36FT-2017-08-13 | 1801.35h | A |  | 2017.08.13 | 5 | 原始损伤 | 分层损伤 | 边缘区域 | 前缘 | 下 | 0 | 5前肋轴线 | 左 | 20 | 1/3-1/2 | 66 | 7
|  |  | 挡泥板 | 左左壁板 | 600fh定检 | 36FT-2017-08-13 | 1801.35h | A |  | 2017.08.13 | 6 | 原始损伤 | 分层损伤 | 其他区域 | 前缘 | 下 | 10 | 4前肋轴线 | 左 | 6 | 0.5 | 15 | 8
|  |  | 挡泥板 | 左左壁板 | 600fh定检 | 36FT-2017-08-13 | 1801.35h | A |  | 2017.08.13 | 7 | 原始损伤 | 分层损伤 | 其他区域 | 前缘 | 下 | 20 | 3肋轴线 | 左 | 8 | 0.5 | 8 | 8
|  |  | 挡泥板 | 左左壁板 | 600fh定检 | 36FT-2017-08-13 | 1801.35h | A |  | 2017.08.13 | 8 | 原始损伤 | 分层损伤 | 其他区域 | 前缘 | 下 | 314 | 2肋轴线 | 左 | 2 | 0.5 | 15 | 9
|  |  | 挡泥板 | 左左壁板 | 600fh定检 | 36FT-2017-08-13 | 1801.35h | A |  | 2017.08.13 | 9 | 原始损伤 | 分层损伤 | 其他区域 | 2梁轴线 | 下 | 15 | 右侧边缘 | 左 | 208 | 0.25 | 15 | 6
|  |  | 挡泥板 | 左左壁板 | 600fh定检 | 36FT-2017-08-13 | 1801.35h | A |  | 2017.08.13 | 10 | 原始损伤 | 分层损伤 | 其他区域 | 2梁轴线 | 下 | 15 | 右侧边缘 | 左 | 321 | 0.25 | 11 | 6
|  |  | 挡泥板 | 左左壁板 | 600fh定检 | 36FT-2017-08-13 | 1801.35h | A |  | 2017.08.13 | 11 | 原始损伤 | 分层损伤 | 其他区域 | 2梁轴线 | 上 | 15 | 右侧边缘 | 左 | 361 | 0.25 | 17 | 7
|  |  | 挡泥板 | 左左壁板 | 600fh定检 | 36FT-2017-08-13 | 1801.35h | A |  | 2017.08.13 | 12 | 原始损伤 | 分层损伤 | 口框区域 | 2梁轴线 | 上 | 100 | 10肋轴线 | 左 | 155 | 0.5 | 56 | 15
|  |  | 挡泥板 | 左左壁板 | 600fh定检 | 36FT-2017-08-13 | 1801.35h | A |  | 2017.08.13 | 13 | 原始损伤 | 分层损伤 | 口框区域 | 2梁轴线 | 上 | 30 | 5肋轴线 | 左 | 33 | 0.5 | 89 | 19
|  |  | 挡泥板 | 左左壁板 | 600fh定检 | 36FT-2017-08-13 | 1801.35h | A |  | 2017.08.13 | 14 | 原始损伤 | 分层损伤 | 连接区域 | 1梁轴线 | 下 | 379 | 3肋轴线 | 左 | 41 | 长桁1/2 | 34 | 14 |  |  |  |  | 长桁分层
|  |  | 挡泥板 | 左左壁板 | 600fh定检 | 36FT-2017-08-13 | 1801.35h | A |  | 2017.08.13 | 15 | 原始损伤 | 分层损伤 | 连接区域 | 2梁轴线 | 上 | 393 | 3肋轴线 | 右 | 37 | 长桁1/2 | 25 | 14 |  |  |  |  | 长桁分层
|  |  | 挡泥板 | 左左壁板 | 600fh定检 | 36FT-2017-08-13 | 1801.35h | A |  | 2017.08.13 | 16 | 延续损伤 | 分层损伤 | 口框区域 | 2梁轴线 | 上 | 20 | 9肋轴线 | 右 | 55 | 0.5 | 25 | 5
|  |  | 挡泥板 | 左左壁板 | 600fh定检 | 36FT-2017-08-13 | 1801.35h | A |  | 2017.08.13 | 17 | 延续损伤 | 分层损伤 | 口框区域 | 2梁轴线 | 上 | 390 | 4肋轴线 | 右 | 0 | 1/6-1/2 | 55 | 5
|  |  | 挡泥板 | 左左壁板 | 600fh定检 | 36FT-2017-08-13 | 1801.35h | A |  | 2017.08.13 | 18 | 延续损伤 | 分层损伤 | 口框区域 | 1梁轴线 | 上 | 0 | 4肋轴线 | 右 | 95 | 0.5 | 70 | 5
|  |  | 挡泥板 | 左左壁板 | 600fh定检 | 36FT-2017-08-13 | 1801.35h | A |  | 2017.08.13 | 19 | 延续损伤 | 分层损伤 | 口框区域 | 2梁轴线 | 上 | 390 | 4肋轴线 | 右 | 100 | 0.1666667 | 15 | 5
|  |  | 挡泥板 | 左左壁板 | 600fh定检 | 36FT-2017-08-13 | 1801.35h | A |  | 2017.08.13 | 20 | 新增损伤 | 分层损伤 | 连接区域 | 前缘 | 下 | 170 | 5肋轴线 | 左 | 0 | 0.1666667 | 10 | 30
|  |  | 挡泥板 | 左右壁板 | 600fh定检 | 36FT-2017-08-13 | 1801.35h | A |  | 2017.08.13 | 1 | 原始损伤 | 分层损伤 | 边缘区域 | 前缘 | 下 | 0 | 2前肋轴线 | 左 | 0 | 0.5 | 13 | 12
|  |  | 挡泥板 | 左右壁板 | 600fh定检 | 36FT-2017-08-13 | 1801.35h | A |  | 2017.08.13 | 2 | 原始损伤 | 分层损伤 | 边缘区域 | 前缘 | 下 | 0 | 6前肋轴线 | 左 | 0 | 1/3-1/2 | 14 | 16
|  |  | 挡泥板 | 左右壁板 | 600fh定检 | 36FT-2017-08-13 | 1801.35h | A |  | 2017.08.13 | 3 | 原始损伤 | 分层损伤 | 口框区域 | 1梁轴线 | 上 | 100 | 2肋轴线 | 右 | 266 | 0.5 | 15 | 20
|  |  | 挡泥板 | 左右壁板 | 600fh定检 | 36FT-2017-08-13 | 1801.35h | A |  | 2017.08.13 | 4 | 延续损伤 | 分层损伤 | 边缘区域 | 1梁轴线 | 上 | 70 | 右侧边缘 | 左 | 0 | 0.5 | 50 | 40
|  |  | 挡泥板 | 左右壁板 | 600fh定检 | 36FT-2017-08-13 | 1801.35h | A |  | 2017.08.13 | 5 | 延续损伤 | 分层损伤 | 边缘区域 | 1梁轴线 | 下 | 200 | 右侧边缘 | 左 | 0 | 0.5 | 10 | 108
|  |  | 挡泥板 | 左右壁板 | 600fh定检 | 36FT-2017-08-13 | 1801.35h | A |  | 2017.08.13 | 6 | 延续损伤 | 分层损伤 | 边缘区域 | 1梁轴线 | 下 | 370 | 右侧边缘 | 左 | 0 | 0.5 | 10 | 175
|  |  | 挡泥板 | 左右壁板 | 600fh定检 | 36FT-2017-08-13 | 1801.35h | A |  | 2017.08.13 | 7 | 延续损伤 | 分层损伤 | 边缘区域 | 2梁轴线 | 上 | 420 | 右侧边缘 | 左 | 0 | 0.5 | 10 | 115
|  |  | 挡泥板 | 左右壁板 | 600fh定检 | 36FT-2017-08-13 | 1801.35h | A |  | 2017.08.13 | 8 | 新增损伤 | 分层损伤 | 连接区域 | 前缘 | 下 | 40 | 3肋轴线 | 左 | 0 | 0.5 | 15 | 14
|  |  | 挡泥板 | 左右壁板 | 600fh定检 | 36FT-2017-08-13 | 1801.35h | A |  | 2017.08.13 | 9 | 新增损伤 | 分层损伤 | 边缘区域 | 1墙轴线 | 下 | 160 | 右侧边缘 | 左 | 0 | 0.5 | 5 | 20
|  |  | 挡泥板 | 右左壁板 | 600fh定检 | 36FT-2017-08-13 | 1801.35h | A |  | 2017.08.13 | 1 | 原始损伤 | 分层损伤 | 连接区域 | 前缘 | 下 | 35 | 10前肋轴线 | 右 | 0 | 0.5 | 15 | 8
|  |  | 挡泥板 | 右左壁板 | 600fh定检 | 36FT-2017-08-13 | 1801.35h | A |  | 2017.08.13 | 2 | 原始损伤 | 分层损伤 | 边缘区域 | 2梁轴线 | 上 | 0 | 左侧边缘 | 右 | 0 | 0.5 | 20 | 12
|  |  | 挡泥板 | 右左壁板 | 600fh定检 | 36FT-2017-08-13 | 1801.35h | A |  | 2017.08.13 | 3 | 原始损伤 | 分层损伤 | 口框区域 | 后缘 | 上 | 145 | 5肋轴线 | 左 | 238 | 0.5 | 38 | 14
|  |  | 挡泥板 | 右左壁板 | 600fh定检 | 36FT-2017-08-13 | 1801.35h | A |  | 2017.08.13 | 4 | 原始损伤 | 分层损伤 | 口框区域 | 2梁轴线 | 上 | 100 | 9肋轴线 | 右 | 100 | 0.5 | 60 | 15
|  |  | 挡泥板 | 右左壁板 | 600fh定检 | 36FT-2017-08-13 | 1801.35h | A |  | 2017.08.13 | 5 | 延续损伤 | 分层损伤 | 口框区域 | 后缘 | 上 | 110 | 9肋轴线 | 左 | 0 | 0.5 | 5 | 60
|  |  | 挡泥板 | 右左壁板 | 600fh定检 | 36FT-2017-08-13 | 1801.35h | A |  | 2017.08.13 | 6 | 延续损伤 | 分层损伤 | 口框区域 | 后缘 | 上 | 135 | 10肋轴线 | 左 | 5 | 0.5 | 10 | 50
|  |  | 挡泥板 | 右左壁板 | 600fh定检 | 36FT-2017-08-13 | 1801.35h | A |  | 2017.08.13 | 7 | 延续损伤 | 分层损伤 | 口框区域 | 后缘 | 上 | 50 | 9肋轴线 | 右 | 45 | 0.5 | 70 | 3
|  |  | 挡泥板 | 右左壁板 | 600fh定检 | 36FT-2017-08-13 | 1801.35h | A |  | 2017.08.13 | 8 | 延续损伤 | 分层损伤 | 其他区域 | 2梁轴线 | 上 | 50 | 10肋轴线 | 左 | 115 | 0.5 | 15 | 25
|  |  | 挡泥板 | 右左壁板 | 600fh定检 | 36FT-2017-08-13 | 1801.35h | A |  | 2017.08.13 | 9 | 延续损伤 | 分层损伤 | 口框区域 | 后缘 | 上 | 230 | 5肋轴线 | 左 | 0 | 0.3333333 | 20 | 10
|  |  | 挡泥板 | 右左壁板 | 600fh定检 | 36FT-2017-08-13 | 1801.35h | A |  | 2017.08.13 | 10 | 延续损伤 | 分层损伤 | 口框区域 | 后缘 | 上 | 105 | 5肋轴线 | 左 | 70 | 0.5 | 20 | 5
|  |  | 挡泥板 | 右左壁板 | 600fh定检 | 36FT-2017-08-13 | 1801.35h | A |  | 2017.08.13 | 11 | 延续损伤 | 分层损伤 | 边缘区域 | 后缘 | 上 | 0 | 5肋轴线 | 左 | 60 | 0.1666667 | 30 | 9
|  |  | 挡泥板 | 右左壁板 | 600fh定检 | 36FT-2017-08-13 | 1801.35h | A |  | 2017.08.13 | 12 | 延续损伤 | 分层损伤 | 边缘区域 | 后缘 | 上 | 0 | 3肋轴线 | 左 | 0 | 0.2 | 15 | 7
|  |  | 挡泥板 | 右右壁板 | 600fh定检 | 36FT-2017-08-13 | 1801.35h | A |  | 2017.08.13 | 1 | 原始损伤 | 分层损伤 | 边缘区域 | 前缘 | 下 | 0 | 10前肋轴线 | 右 | 36 | 0.5 | 10 | 10
|  |  | 挡泥板 | 右右壁板 | 600fh定检 | 36FT-2017-08-13 | 1801.35h | A |  | 2017.08.13 | 2 | 延续损伤 | 分层损伤 | 长桁端头 | 前缘 | 下 | 0 | 7肋轴线 | 右 | 63 | 0.5 | 18 | 12
|  |  | 后座 | 左上壁板 | 600fh定检 | 36FT-2017-08-13 | 1801.35h | A |  | 2017.08.13 | 1 | 原始损伤 | 分层损伤 | 其他区域 | 后墙 | 下 | 100 | 后段1肋轴线 | 右 | 25 | 0.3333333 | 20 | 10
|  |  | 后座 | 左上壁板 | 600fh定检 | 36FT-2017-08-13 | 1801.35h | A |  | 2017.08.13 | 2 | 原始损伤 | 分层损伤 | 其他区域 | 后缘 | 上 | 115 | 右侧边缘 | 左 | 5 | 1/3-1/2 | 28 | 17
|  |  | 后座 | 左上壁板 | 600fh定检 | 36FT-2017-08-13 | 1801.35h | A |  | 2017.08.13 | 3 | 原始损伤 | 分层损伤 | 其他区域 | 后缘 | 上 | 70 | 右侧边缘 | 左 | 5 | 0.6666667 | 30 | 20
|  |  | 后座 | 左上壁板 | 600fh定检 | 36FT-2017-08-13 | 1801.35h | A |  | 2017.08.13 | 4 | 原始损伤 | 分层损伤 | 边缘区域 | 后缘 | 上 | 0 | 右侧边缘 | 左 | 0 | 0.3333333 | 10 | 8
|  |  | 后座 | 左上壁板 | 600fh定检 | 36FT-2017-08-13 | 1801.35h | A |  | 2017.08.13 | 5 | 原始损伤 | 分层损伤 | 连接区域 | 后缘 | 上 | 60 | 后段7肋轴线 | 左 | 0 | 0.6666667 | 15 | 14
|  |  | 后座 | 左上壁板 | 600fh定检 | 36FT-2017-08-13 | 1801.35h | A |  | 2017.08.13 | 6 | 原始损伤 | 分层损伤 | 连接区域 | 后缘 | 上 | 90 | 后段17肋轴线 | 右 | 0 | 0.6666667 | 20 | 18
|  |  | 后座 | 左上壁板 | 600fh定检 | 36FT-2017-08-13 | 1801.35h | A |  | 2017.08.13 | 7 | 原始损伤 | 分层损伤 | 边缘区域 | 后墙 | 上 | 552 | 右侧边缘 | 右 | 0 | 0.5 | 6 | 11
|  |  | 后座 | 左上壁板 | 600fh定检 | 36FT-2017-08-13 | 1801.35h | A |  | 2017.08.13 | 8 | 原始损伤 | 分层损伤 | 边缘区域 | 后墙 | 上 | 425 | 右侧边缘 | 右 | 0 | 0.5 | 16 | 70
|  |  | 后座 | 左下壁板 | 600fh定检 | 36FT-2017-08-13 | 1801.35h | A |  | 2017.08.13 | 1 | 原始损伤 | 分层损伤 | 连接区域 | 后缘 | 上 | 105 | 后段14肋轴线 | 右 | 0 | 0.25 | 30 | 22
|  |  | 后座 | 左下壁板 | 600fh定检 | 36FT-2017-08-13 | 1801.35h | A |  | 2017.08.13 | 2 | 原始损伤 | 分层损伤 | 其他区域 | 后墙 | 上 | 450 | 左侧边缘 | 右 | 44 | 0.5 | 25 | 12
|  |  | 后座 | 左下壁板 | 600fh定检 | 36FT-2017-08-13 | 1801.35h | A |  | 2017.08.13 | 3 | 原始损伤 | 分层损伤 | 其他区域 | 后墙 | 上 | 486 | 左侧边缘 | 右 | 40 | 0.5 | 20 | 12
|  |  | 后座 | 左下壁板 | 600fh定检 | 36FT-2017-08-13 | 1801.35h | A |  | 2017.08.13 | 4 | 延续损伤 | 分层损伤 | 其他区域 | 后墙 | 上 | 417 | 4肋轴线 | 左 | 25 | 0.5 | 25 | 25
|  |  | 后座 | 左下壁板 | 600fh定检 | 36FT-2017-08-13 | 1801.35h | A |  | 2017.08.13 | 5 | 原始损伤 | 分层损伤 | 其他区域 | 后缘 | 上 | 90 | 后段15肋轴线 | 左 | 5 | 0.5 | 13 | 10
|  |  | 后座 | 左下壁板 | 600fh定检 | 36FT-2017-08-13 | 1801.35h | A |  | 2017.08.13 | 6 | 原始损伤 | 分层损伤 | 连接区域 | 后缘 | 上 | 72 | 后段10肋轴线 | 左 | 0 | 1/3-1/2 | 16 | 28
|  |  | 后座 | 左下壁板 | 600fh定检 | 36FT-2017-08-13 | 1801.35h | A |  | 2017.08.13 | 7 | 原始损伤 | 分层损伤 | 连接区域 | 后缘 | 上 | 82 | 后段4肋轴线 | 左 | 0 | 0.5 | 27 | 20
|  |  | 后座 | 左下壁板 | 600fh定检 | 36FT-2017-08-13 | 1801.35h | A |  | 2017.08.13 | 8 | 原始损伤 | 分层损伤 | 边缘区域 | 后缘 | 上 | 0 | 后段4肋轴线 | 左 | 0 | 1/3-1/2 | 29 | 15
|  |  | 后座 | 左下壁板 | 600fh定检 | 36FT-2017-08-13 | 1801.35h | A |  | 2017.08.13 | 9 | 原始损伤 | 分层损伤 | 边缘区域 | 后缘 | 上 | 98 | 右侧边缘 | 左 | 0 | 1/3-1/2 | 19 | 21
|  |  | 后座 | 左下壁板 | 600fh定检 | 36FT-2017-08-13 | 1801.35h | A |  | 2017.08.13 | 10 | 延续损伤 | 分层损伤 | 其他区域 | 梁轴线 | 下 | 2 | 2肋轴线 | 右 | 56 | 0.5 | 23 | 80
|  |  | 后座 | 左下壁板 | 600fh定检 | 36FT-2017-08-13 | 1801.35h | A |  | 2017.08.13 | 11 | 原始损伤 | 分层损伤 | 其他区域 | 后墙 | 上 | 500 | 左侧边缘 | 右 | 23 | 0.5 | 16 | 6
|  |  | 后座 | 左下壁板 | 600fh定检 | 36FT-2017-08-13 | 1801.35h | A |  | 2017.08.13 | 12 | 延续损伤 | 分层损伤 | 连接区域 | 梁轴线 | 上 | 0 | 2肋轴线 | 左 | 0 | 0.5 | 25 | 15
|  |  | 后座 | 左下壁板 | 600fh定检 | 36FT-2017-08-13 | 1801.35h | A |  | 2017.08.13 | 13 | 延续损伤 | 分层损伤 | 连接区域 | 后缘 | 上 | 88 | 后段17肋轴线 | 左 | 0 | 1/3-2/3 | 20 | 16
|  |  | 后座 | 左下壁板 | 600fh定检 | 36FT-2017-08-13 | 1801.35h | A |  | 2017.08.13 | 14 | 延续损伤 | 分层损伤 | 连接区域 | 前缘 | 下 | 78 | 后段13肋轴线 | 左 | 0 | 0.5 | 17 | 15
|  |  | 后座 | 右上壁板 | 600fh定检 | 36FT-2017-08-13 | 1801.35h | A |  | 2017.08.13 | 1 | 原始损伤 | 分层损伤 | 其他区域 | 梁轴线 | 上 | 11 | 5肋轴线 | 左 | 159 | 0.3333333 | 25 | 20
|  |  | 后座 | 右上壁板 | 600fh定检 | 36FT-2017-08-13 | 1801.35h | A |  | 2017.08.13 | 2 | 原始损伤 | 分层损伤 | 其他区域 | 梁轴线 | 上 | 16 | 5肋轴线 | 左 | 111 | 0.6666667 | 20 | 30
|  |  | 后座 | 右上壁板 | 600fh定检 | 36FT-2017-08-13 | 1801.35h | A |  | 2017.08.13 | 3 | 原始损伤 | 分层损伤 | 其他区域 | 梁轴线 | 下 | 14 | 5肋轴线 | 左 | 109 | 1/3-2/3 | 25 | 27
|  |  | 后座 | 右上壁板 | 600fh定检 | 36FT-2017-08-13 | 1801.35h | A |  | 2017.08.13 | 4 | 原始损伤 | 分层损伤 | 其他区域 | 后缘 | 上 | 85 | 右侧边缘 | 左 | 3 | 0.5 | 18 | 13
|  |  | 后座 | 右上壁板 | 600fh定检 | 36FT-2017-08-13 | 1801.35h | A |  | 2017.08.13 | 5 | 原始损伤 | 分层损伤 | 边缘区域 | 后缘 | 上 | 0 | 左侧边缘 | 右 | 159 | 0.3333333 | 9 | 16
|  |  | 后座 | 右上壁板 | 600fh定检 | 36FT-2017-08-13 | 1801.35h | A |  | 2017.08.13 | 6 | 原始损伤 | 分层损伤 | 边缘区域 | 后缘 | 上 | 0 | 后段15肋轴线 | 左 | 0 | 0.5 | 11 | 15
|  |  | 后座 | 右上壁板 | 600fh定检 | 36FT-2017-08-13 | 1801.35h | A |  | 2017.08.13 | 7 | 原始损伤 | 分层损伤 | 边缘区域 | 后缘 | 上 | 0 | 后段16肋轴线 | 右 | 11 | 0.6666667 | 14 | 10
|  |  | 后座 | 右上壁板 | 600fh定检 | 36FT-2017-08-13 | 1801.35h | A |  | 2017.08.13 | 8 | 原始损伤 | 分层损伤 | 边缘区域 | 后缘 | 上 | 0 | 后段17肋轴线 | 右 | 5 | 0.5 | 15 | 9
|  |  | 后座 | 右上壁板 | 600fh定检 | 36FT-2017-08-13 | 1801.35h | A |  | 2017.08.13 | 9 | 原始损伤 | 分层损伤 | 边缘区域 | 后缘 | 上 | 0 | 后段17肋轴线 | 右 | 46 | 0.3333333 | 20 | 9
|  |  | 后座 | 右下壁板 | 600fh定检 | 36FT-2017-08-13 | 1801.35h | A |  | 2017.08.13 | 1 | 原始损伤 | 分层损伤 | 边缘区域 | 后缘 | 上 | 0 | 后段8肋轴线 | 右 | 5 | 0.6666667 | 15 | 10
|  |  | 后座 | 右下壁板 | 600fh定检 | 36FT-2017-08-13 | 1801.35h | A |  | 2017.08.13 | 2 | 原始损伤 | 分层损伤 | 边缘区域 | 后缘 | 上 | 0 | 后段7肋轴线 | 左 | 9 | 0.3333333 | 17 | 10
|  |  | 后座 | 右下壁板 | 600fh定检 | 36FT-2017-08-13 | 1801.35h | A |  | 2017.08.13 | 3 | 原始损伤 | 分层损伤 | 边缘区域 | 后缘 | 上 | 0 | 后段6肋轴线 | 右 | 0 | 0.5 | 20 | 6
|  |  | 后座 | 右下壁板 | 600fh定检 | 36FT-2017-08-13 | 1801.35h | A |  | 2017.08.13 | 4 | 原始损伤 | 分层损伤 | 边缘区域 | 后缘 | 上 | 0 | 后段5肋轴线 | 左 | 45 | 0.25 | 20 | 10
|  |  | 后座 | 右下壁板 | 600fh定检 | 36FT-2017-08-13 | 1801.35h | A |  | 2017.08.13 | 5 | 原始损伤 | 分层损伤 | 边缘区域 | 后缘 | 上 | 0 | 后段5肋轴线 | 左 | 30 | 0.5 | 13 | 8
|  |  | 后座 | 右下壁板 | 600fh定检 | 36FT-2017-08-13 | 1801.35h | A |  | 2017.08.13 | 6 | 原始损伤 | 分层损伤 | 边缘区域 | 后缘 | 上 | 0 | 后段5肋轴线 | 左 | 0 | 0.5 | 15 | 10
|  |  | 后座 | 右下壁板 | 600fh定检 | 36FT-2017-08-13 | 1801.35h | A |  | 2017.08.13 | 7 | 原始损伤 | 分层损伤 | 边缘区域 | 后缘 | 上 | 0 | 后段5肋轴线 | 右 | 40 | 1/3-2/3 | 20 | 10
|  |  | 后座 | 右下壁板 | 600fh定检 | 36FT-2017-08-13 | 1801.35h | A |  | 2017.08.13 | 8 | 原始损伤 | 分层损伤 | 边缘区域 | 后缘 | 上 | 0 | 后段4肋轴线 | 左 | 0 | 0.5 | 12 | 7
|  |  | 后座 | 右下壁板 | 600fh定检 | 36FT-2017-08-13 | 1801.35h | A |  | 2017.08.13 | 9 | 原始损伤 | 分层损伤 | 边缘区域 | 后缘 | 上 | 0 | 右侧边缘 | 左 | 0 | 0.25 | 15 | 20
|  |  | 后座 | 右下壁板 | 600fh定检 | 36FT-2017-08-13 | 1801.35h | A |  | 2017.08.13 | 10 | 原始损伤 | 分层损伤 | 其他区域 | 后缘 | 上 | 90 | 后段14肋轴线 | 右 | 2 | 0.3333333 | 14 | 12
|  |  | 后座 | 右下壁板 | 600fh定检 | 36FT-2017-08-13 | 1801.35h | A |  | 2017.08.13 | 11 | 原始损伤 | 分层损伤 | 其他区域 | 后缘 | 上 | 77 | 后段13肋轴线 | 右 | 2 | 0.3333333 | 12 | 15
|  |  | 后座 | 右下壁板 | 600fh定检 | 36FT-2017-08-13 | 1801.35h | A |  | 2017.08.13 | 12 | 原始损伤 | 分层损伤 | 其他区域 | 后缘 | 上 | 75 | 后段12肋轴线 | 右 | 3 | 0.3333333 | 12 | 15
|  |  | 后座 | 右下壁板 | 600fh定检 | 36FT-2017-08-13 | 1801.35h | A |  | 2017.08.13 | 13 | 原始损伤 | 分层损伤 | 连接区域 | 后缘 | 上 | 75 | 后段11肋轴线 | 右 | 0 | 0.3333333 | 17 | 18
|  |  | 后座 | 右下壁板 | 600fh定检 | 36FT-2017-08-13 | 1801.35h | A |  | 2017.08.13 | 14 | 原始损伤 | 分层损伤 | 其他区域 | 后缘 | 上 | 69 | 后段7肋轴线 | 右 | 1 | 0.3333333 | 10 | 12
|  |  | 后座 | 右下壁板 | 600fh定检 | 36FT-2017-08-13 | 1801.35h | A |  | 2017.08.13 | 15 | 延续损伤 | 分层损伤 | 其他区域 | 后墙 | 上 | 495 | 2肋轴线 | 左 | 80 | 0.3333333 | 18 | 8
|  |  | 车把 | 左左蒙皮 | 600fh定检 | 36FT-2017-08-13 | 1801.35h | A |  | 2017.08.13 | 0
|  |  | 车把 | 左右蒙皮 | 600fh定检 | 36FT-2017-08-13 | 1801.35h | A |  | 2017.08.13 | 0
|  |  | 车把 | 右左蒙皮 | 600fh定检 | 36FT-2017-08-13 | 1801.35h | A |  | 2017.08.13 | 0
|  |  | 车把 | 右右蒙皮 | 600fh定检 | 36FT-2017-08-13 | 1801.35h | A |  | 2017.08.13 | 0
|  |  | 前轮 | 左上壁板 | 800fh定检 | 36FT-2018-02-01 | 1981.25 | A |  | 2018.02.01 | 1 | 原始损伤 | 分层损伤 | 其他区域 | 2墙轴线 | 上 | 370 | 10肋轴线 | 左 | 50 | 1/2-1/3 | 15 | 20
|  |  | 前轮 | 左上壁板 | 800fh定检 | 36FT-2018-02-01 | 1981.25 | A |  | 2018.02.01 | 2 | 延续损伤 | 分层损伤 | 口框区域 | 1墙轴线 | 上 | 50 | 12肋轴线 | 左 | 40 | 0.6 | 70 | 19
|  |  | 前轮 | 左上壁板 | 800fh定检 | 36FT-2018-02-01 | 1981.25 | A |  | 2018.02.01 | 3 | 原始损伤 | 分层损伤 | 其他区域 | 1墙轴线 | 下 | 56 | 11肋轴线 | 左 | 11 | 1/2-2/3 | 31 | 16
|  |  | 前轮 | 左上壁板 | 800fh定检 | 36FT-2018-02-01 | 1981.25 | A |  | 2018.02.01 | 4 | 延续损伤 | 分层损伤 | 其他区域 | 1墙轴线 | 下 | 110 | 12肋轴线 | 右 | 126 | 0.6 | 31 | 20
|  |  | 前轮 | 左上壁板 | 800fh定检 | 36FT-2018-02-01 | 1981.25 | A |  | 2018.02.01 | 5 | 原始损伤 | 分层损伤 | 口框区域 | 前缘 | 下 | 156 | 11肋轴线 | 右 | 4 | 0.3333333 | 7 | 20
|  |  | 前轮 | 左上壁板 | 800fh定检 | 36FT-2018-02-01 | 1981.25 | A |  | 2018.02.01 | 6 | 延续损伤 | 分层损伤 | 其他区域 | 2墙轴线 | 上 | 220 | 10肋轴线 | 左 | 60 | 0.5 | 53 | 30
|  |  | 前轮 | 左上壁板 | 800fh定检 | 36FT-2018-02-01 | 1981.25 | A |  | 2018.02.01 | 7 | 延续损伤 | 分层损伤 | 连接区域 | 3墙轴线 | 上 | 0 | 10肋轴线 | 左 | 50 | 0.75 | 22 | 5
|  |  | 前轮 | 左下壁板 | 800fh定检 | 36FT-2018-02-01 | 1981.25 | A |  | 2018.02.01 | 1 | 原始损伤 | 分层损伤 | 边缘区域 | 前缘 | 下 | 0 | 左侧边缘 | 左 | 1623 | 0.3333333 | 20 | 5
|  |  | 前轮 | 左下壁板 | 800fh定检 | 36FT-2018-02-01 | 1981.25 | A |  | 2018.02.01 | 2 | 原始损伤 | 分层损伤 | 边缘区域 | 前缘 | 下 | 0 | 左侧边缘 | 左 | 1085 | 0.6666667 | 22 | 5
|  |  | 前轮 | 左下壁板 | 800fh定检 | 36FT-2018-02-01 | 1981.25 | A |  | 2018.02.01 | 3 | 原始损伤 | 分层损伤 | 边缘区域 | 前缘 | 下 | 0 | 左侧边缘 | 左 | 995 | 0.6666667 | 70 | 20
|  |  | 前轮 | 左下壁板 | 800fh定检 | 36FT-2018-02-01 | 1981.25 | A |  | 2018.02.01 | 4 | 延续损伤 | 分层损伤 | 边缘区域 | 前缘 | 下 | 0 | 左侧边缘 | 左 | 953 | 0.6666667 | 26 | 8
|  |  | 前轮 | 左下壁板 | 800fh定检 | 36FT-2018-02-01 | 1981.25 | A |  | 2018.02.01 | 5 | 原始损伤 | 分层损伤 | 边缘区域 | 前缘 | 下 | 0 | 左侧边缘 | 左 | 885 | 0.6666667 | 45 | 13
|  |  | 前轮 | 左下壁板 | 800fh定检 | 36FT-2018-02-01 | 1981.25 | A |  | 2018.02.01 | 6 | 延续损伤 | 分层损伤 | 边缘区域 | 前缘 | 下 | 0 | 左侧边缘 | 左 | 363 | 0.3333333 | 420 | 10
|  |  | 前轮 | 左下壁板 | 800fh定检 | 36FT-2018-02-01 | 1981.25 | A |  | 2018.02.01 | 7 | 原始损伤 | 分层损伤 | 连接区域 | 后缘 | 上 | 0 | 13肋轴线 | 左 | 0 | 1/2-1/3 | 47 | 90
|  |  | 前轮 | 左下壁板 | 800fh定检 | 36FT-2018-02-01 | 1981.25 | A |  | 2018.02.01 | 8 | 原始损伤 | 分层损伤 | 其他区域 | 3墙轴线 | 下 | 130 | 13肋轴线 | 左 | 25 | 0.5 | 15 | 17
|  |  | 前轮 | 左下壁板 | 800fh定检 | 36FT-2018-02-01 | 1981.25 | A |  | 2018.02.01 | 9 | 原始损伤 | 分层损伤 | 其他区域 | 3墙轴线 | 下 | 228 | 13肋轴线 | 左 | 57 | 1/3-1/2 | 27 | 22
|  |  | 前轮 | 左下壁板 | 800fh定检 | 36FT-2018-02-01 | 1981.25 | A |  | 2018.02.01 | 10 | 原始损伤 | 分层损伤 | 其他区域 | 3墙轴线 | 下 | 245 | 13肋轴线 | 左 | 133 | 0.5 | 10 | 9
|  |  | 前轮 | 左下壁板 | 800fh定检 | 36FT-2018-02-01 | 1981.25 | A |  | 2018.02.01 | 11 | 原始损伤 | 分层损伤 | 其他区域 | 3墙轴线 | 下 | 245 | 13肋轴线 | 左 | 157 | 0.5 | 9 | 14
|  |  | 前轮 | 左下壁板 | 800fh定检 | 36FT-2018-02-01 | 1981.25 | A |  | 2018.02.01 | 12 | 原始损伤 | 分层损伤 | 其他区域 | 3墙轴线 | 下 | 237 | 13肋轴线 | 左 | 223 | 0.5 | 15 | 29
|  |  | 前轮 | 左下壁板 | 800fh定检 | 36FT-2018-02-01 | 1981.25 | A |  | 2018.02.01 | 13 | 原始损伤 | 分层损伤 | 其他区域 | 前缘 | 下 | 258 | 12肋轴线 | 左 | 97 | 0.5 | 10 | 15
|  |  | 前轮 | 左下壁板 | 800fh定检 | 36FT-2018-02-01 | 1981.25 | A |  | 2018.02.01 | 14 | 原始损伤 | 分层损伤 | 边缘区域 | 前缘 | 下 | 0 | 9肋轴线 | 左 | 25 | 0.6666667 | 12 | 14
|  |  | 前轮 | 左下壁板 | 800fh定检 | 36FT-2018-02-01 | 1981.25 | A |  | 2018.02.01 | 15 | 原始损伤 | 分层损伤 | 边缘区域 | 前缘 | 下 | 0 | 左侧边缘 | 左 | 102 | 0.125 | 10 | 65
|  |  | 前轮 | 左下壁板 | 800fh定检 | 36FT-2018-02-01 | 1981.25 | A |  | 2018.02.01 | 16 | 延续损伤 | 分层损伤 | 边缘区域 | 后缘 | 上 | 0 | 6肋轴线 | 左 | 35 | 0.3333333 | 65 | 18
|  |  | 前轮 | 左下壁板 | 800fh定检 | 36FT-2018-02-01 | 1981.25 | A |  | 2018.02.01 | 17 | 原始损伤 | 分层损伤 | 其他区域 | 1墙轴线 | 上 | 5 | 17肋轴线 | 右 | 50 | 0.1666667 | 10 | 40
|  |  | 前轮 | 左下壁板 | 800fh定检 | 36FT-2018-02-01 | 1981.25 | A |  | 2018.02.01 | 18 | 原始损伤 | 分层损伤 | 其他区域 | 1墙轴线 | 下 | 70 | 3肋轴线 | 左 | 271 | 0.5 | 20 | 9
|  |  | 前轮 | 左下壁板 | 800fh定检 | 36FT-2018-02-01 | 1981.25 | A |  | 2018.02.01 | 19 | 原始损伤 | 分层损伤 | 其他区域 | 2墙轴线 | 下 | 160 | 4肋轴线 | 右 | 25 | 0.1666667 | 9 | 14
|  |  | 前轮 | 左下壁板 | 800fh定检 | 36FT-2018-02-01 | 1981.25 | A |  | 2018.02.01 | 20 | 原始损伤 | 分层损伤 | 边缘区域 | 前缘 | 下 | 0 | 10肋轴线 | 左 | 199 | 0.3333333 | 24 | 11
|  |  | 前轮 | 左下壁板 | 800fh定检 | 36FT-2018-02-01 | 1981.25 | A |  | 2018.02.01 | 21 | 延续损伤 | 分层损伤 | 连接区域 | 1墙轴线 | 上 | 0 | 17肋轴线 | 右 | 80 | 0.25 | 10 | 10
|  |  | 前轮 | 左下壁板 | 800fh定检 | 36FT-2018-02-01 | 1981.25 | A |  | 2018.02.01 | 22 | 延续损伤 | 分层损伤 | 口框区域 | 前缘 | 下 | 100 | 14肋轴线 | 左 | 40 | 0.5 | 7 | 41
|  |  | 前轮 | 左下壁板 | 800fh定检 | 36FT-2018-02-01 | 1981.25 | A |  | 2018.02.01 | 23 | 延续损伤 | 分层损伤 | 连接区域 | 后缘 | 上 | 20 | 2肋轴线 | 右 | 0 | 0.5 | 6 | 25
|  |  | 前轮 | 右上壁板 | 800fh定检 | 36FT-2018-02-01 | 1981.25 | A |  | 2018.02.01 | 1 | 原始损伤 | 分层损伤 | 其他区域 | 2墙轴线 | 下 | 255 | 10肋轴线 | 右 | 40 | 0.5 | 30 | 20
|  |  | 前轮 | 右上壁板 | 800fh定检 | 36FT-2018-02-01 | 1981.25 | A |  | 2018.02.01 | 2 | 原始损伤 | 分层损伤 | 其他区域 | 1墙轴线 | 下 | 65 | 11肋轴线 | 右 | 110 | 0.3333333 | 28 | 33
|  |  | 前轮 | 右上壁板 | 800fh定检 | 36FT-2018-02-01 | 1981.25 | A |  | 2018.02.01 | 3 | 原始损伤 | 分层损伤 | 其他区域 | 1墙轴线 | 下 | 55 | 11肋轴线 | 右 | 175 | 0.25 | 15 | 65
|  |  | 前轮 | 右上壁板 | 800fh定检 | 36FT-2018-02-01 | 1981.25 | A |  | 2018.02.01 | 4 | 原始损伤 | 分层损伤 | 其他区域 | 1墙轴线 | 下 | 140 | 11肋轴线 | 右 | 105 | 0.3333333 | 25 | 10
|  |  | 前轮 | 右上壁板 | 800fh定检 | 36FT-2018-02-01 | 1981.25 | A |  | 2018.02.01 | 5 | 原始损伤 | 分层损伤 | 其他区域 | 1墙轴线 | 下 | 125 | 左侧边缘 | 右 | 30 | 0.3333333 | 8 | 12
|  |  | 前轮 | 右上壁板 | 800fh定检 | 36FT-2018-02-01 | 1981.25 | A |  | 2018.02.01 | 6 | 原始损伤 | 分层损伤 | 其他区域 | 1墙轴线 | 下 | 95 | 14肋轴线 | 右 | 48 | 0.6666667 | 25 | 15
|  |  | 前轮 | 右上壁板 | 800fh定检 | 36FT-2018-02-01 | 1981.25 | A |  | 2018.02.01 | 7 | 延续损伤 | 分层损伤 | 口框区域 | 前缘 | 下 | 20 | 12肋轴线 | 右 | 35 | 0.5 | 35 | 95
|  |  | 前轮 | 右上壁板 | 800fh定检 | 36FT-2018-02-01 | 1981.25 | A |  | 2018.02.01 | 8 | 延续损伤 | 分层损伤 | 其他区域 | 1墙轴线 | 下 | 20 | 12肋轴线 | 右 | 65 | 0.3333333 | 20 | 7
|  |  | 前轮 | 右上壁板 | 800fh定检 | 36FT-2018-02-01 | 1981.25 | A |  | 2018.02.01 | 9 | 延续损伤 | 分层损伤 | 其他区域 | 2墙轴线 | 下 | 30 | 11肋轴线 | 右 | 50 | 0.25 | 55 | 10
|  |  | 前轮 | 右上壁板 | 800fh定检 | 36FT-2018-02-01 | 1981.25 | A |  | 2018.02.01 | 10 | 延续损伤 | 分层损伤 | 其他区域 | 2墙轴线 | 下 | 30 | 12肋轴线 | 左 | 50 | 0.25 | 25 | 20
|  |  | 前轮 | 右上壁板 | 800fh定检 | 36FT-2018-02-01 | 1981.25 | A |  | 2018.02.01 | 11 | 延续损伤 | 分层损伤 | 边缘区域 | 前缘 | 下 | 0 | 15肋轴线 | 右 | 50 | 0.6666667 | 18 | 15
|  |  | 前轮 | 右上壁板 | 800fh定检 | 36FT-2018-02-01 | 1981.25 | A |  | 2018.02.01 | 12 | 延续损伤 | 分层损伤 | 其他区域 | 1墙轴线 | 下 | 25 | 13肋轴线 | 左 | 25 | 0.3333333 | 18 | 8
|  |  | 前轮 | 右上壁板 | 800fh定检 | 36FT-2018-02-01 | 1981.25 | A |  | 2018.02.01 | 13 | 延续损伤 | 分层损伤 | 长桁端头 | 2墙轴线 | 上 | 30 | 12肋轴线 | 右 | 115 | 0.25 | 40 | 10
|  |  | 前轮 | 右下壁板 | 800fh定检 | 36FT-2018-02-01 | 1981.25 | A |  | 2018.02.01 | 1 | 原始损伤 | 分层损伤 | 边缘区域 | 前缘 | 下 | 0 | 右侧边缘 | 左 | 34 | 0.5 | 115 | 20
|  |  | 前轮 | 右下壁板 | 800fh定检 | 36FT-2018-02-01 | 1981.25 | A |  | 2018.02.01 | 2 | 原始损伤 | 分层损伤 | 边缘区域 | 前缘 | 下 | 0 | 右侧边缘 | 左 | 161 | 0.5 | 10 | 18
|  |  | 前轮 | 右下壁板 | 800fh定检 | 36FT-2018-02-01 | 1981.25 | A |  | 2018.02.01 | 3 | 延续损伤 | 分层损伤 | 边缘区域 | 前缘 | 下 | 0 | 右侧边缘 | 左 | 696 | 0.3333333 | 20 | 30
|  |  | 前轮 | 右下壁板 | 800fh定检 | 36FT-2018-02-01 | 1981.25 | A |  | 2018.02.01 | 4 | 原始损伤 | 分层损伤 | 其他区域 | 前缘 | 下 | 10 | 右侧边缘 | 左 | 1238 | 0.3333333 | 20 | 10
|  |  | 前轮 | 右下壁板 | 800fh定检 | 36FT-2018-02-01 | 1981.25 | A |  | 2018.02.01 | 5 | 原始损伤 | 分层损伤 | 连接区域 | 1墙轴线 | 上 | 50 | 3肋轴线 | 右 | 0 | 0.3333333 | 8 | 14
|  |  | 前轮 | 右下壁板 | 800fh定检 | 36FT-2018-02-01 | 1981.25 | A |  | 2018.02.01 | 6 | 原始损伤 | 分层损伤 | 边缘区域 | 前缘 | 下 | 0 | 7肋轴线 | 右 | 540 | 0.3333333 | 15 | 8
|  |  | 前轮 | 右下壁板 | 800fh定检 | 36FT-2018-02-01 | 1981.25 | A |  | 2018.02.01 | 7 | 原始损伤 | 分层损伤 | 边缘区域 | 前缘 | 下 | 0 | 7肋轴线 | 右 | 260 | 0.3333333 | 60 | 15
|  |  | 前轮 | 右下壁板 | 800fh定检 | 36FT-2018-02-01 | 1981.25 | A |  | 2018.02.01 | 8 | 原始损伤 | 分层损伤 | 连接区域 | 1墙轴线 | 下 | 0 | 10肋轴线 | 右 | 15 | 0.5 | 52 | 62
|  |  | 前轮 | 右下壁板 | 800fh定检 | 36FT-2018-02-01 | 1981.25 | A |  | 2018.02.01 | 9 | 原始损伤 | 分层损伤 | 其他区域 | 1墙轴线 | 下 | 15 | 12肋轴线 | 右 | 70 | 0.3333333 | 50 | 25
|  |  | 前轮 | 右下壁板 | 800fh定检 | 36FT-2018-02-01 | 1981.25 | A |  | 2018.02.01 | 10 | 原始损伤 | 分层损伤 | 其他区域 | 1墙轴线 | 上 | 5 | 7肋轴线 | 左 | 70 | 0.3333333 | 10 | 10
|  |  | 前轮 | 右下壁板 | 800fh定检 | 36FT-2018-02-01 | 1981.25 | A |  | 2018.02.01 | 11 | 原始损伤 | 分层损伤 | 连接区域 | 2墙轴线 | 上 | 0 | 10肋轴线 | 左 | 30 | 0.5 | 39 | 17
|  |  | 前轮 | 右下壁板 | 800fh定检 | 36FT-2018-02-01 | 1981.25 | A |  | 2018.02.01 | 12 | 原始损伤 | 分层损伤 | 连接区域 | 2墙轴线 | 上 | 0 | 10肋轴线 | 左 | 106 | 1/3-1/2 | 58 | 20
|  |  | 前轮 | 右下壁板 | 800fh定检 | 36FT-2018-02-01 | 1981.25 | A |  | 2018.02.01 | 13 | 原始损伤 | 分层损伤 | 其他区域 | 3墙轴线 | 下 | 175 | 13肋轴线 | 右 | 50 | 1/3-1/2 | 25 | 18
|  |  | 前轮 | 右下壁板 | 800fh定检 | 36FT-2018-02-01 | 1981.25 | A |  | 2018.02.01 | 14 | 原始损伤 | 分层损伤 | 其他区域 | 3墙轴线 | 下 | 225 | 13肋轴线 | 右 | 70 | 1/3-1/2 | 58 | 33
|  |  | 前轮 | 右下壁板 | 800fh定检 | 36FT-2018-02-01 | 1981.25 | A |  | 2018.02.01 | 15 | 原始损伤 | 分层损伤 | 边缘区域 | 前缘 | 下 | 0 | 右侧边缘 | 左 | 435 | 0.2 | 230 | 15
|  |  | 前轮 | 右下壁板 | 800fh定检 | 36FT-2018-02-01 | 1981.25 | A |  | 2018.02.01 | 16 | 原始损伤 | 分层损伤 | 连接区域 | 前缘 | 下 | 30 | 3肋轴线 | 右 | 0 | 0.5 | 35 | 36
|  |  | 前轮 | 右下壁板 | 800fh定检 | 36FT-2018-02-01 | 1981.25 | A |  | 2018.02.01 | 17 | 原始损伤 | 分层损伤 | 边缘区域 | 前缘 | 下 | 0 | 5肋轴线 | 右 | 0 | 0.25 | 30 | 10
|  |  | 前轮 | 右下壁板 | 800fh定检 | 36FT-2018-02-01 | 1981.25 | A |  | 2018.02.01 | 18 | 原始损伤 | 分层损伤 | 边缘区域 | 后缘 | 上 | 0 | 8肋轴线 | 右 | 247 | 0.25 | 21 | 6
|  |  | 前轮 | 右下壁板 | 800fh定检 | 36FT-2018-02-01 | 1981.25 | A |  | 2018.02.01 | 19 | 原始损伤 | 分层损伤 | 其他区域 | 1墙轴线 | 下 | 36 | 9肋轴线 | 左 | 33 | 0.1428571 | 26 | 24
|  |  | 前轮 | 右下壁板 | 800fh定检 | 36FT-2018-02-01 | 1981.25 | A |  | 2018.02.01 | 20 | 原始损伤 | 分层损伤 | 边缘区域 | 前缘 | 下 | 0 | 9肋轴线 | 右 | 274 | 0.3333333 | 37 | 10
|  |  | 前轮 | 右下壁板 | 800fh定检 | 36FT-2018-02-01 | 1981.25 | A |  | 2018.02.01 | 21 | 原始损伤 | 分层损伤 | 其他区域 | 2墙轴线 | 下 | 152 | 4肋轴线 | 左 | 14 | 0.5 | 105 | 22
|  |  | 前轮 | 右下壁板 | 800fh定检 | 36FT-2018-02-01 | 1981.25 | A |  | 2018.02.01 | 22 | 延续损伤 | 分层损伤 | 口框区域 | 1墙轴线 | 上 | 35 | 14肋轴线 | 右 | 50 | 0.8333333 | 5 | 35
|  |  | 前轮 | 右下壁板 | 800fh定检 | 36FT-2018-02-01 | 1981.25 | A |  | 2018.02.01 | 23 | 延续损伤 | 分层损伤 | 连接区域 | 1墙轴线 | 上 | 0 | 6肋轴线 | 左 | 90 | 0.5 | 7 | 15
|  |  | 前轮 | 右下壁板 | 800fh定检 | 36FT-2018-02-01 | 1981.25 | A |  | 2018.02.01 | 24 | 延续损伤 | 分层损伤 | 边缘区域 | 前缘 | 下 | 0 | 7肋轴线 | 右 | 250 | 0.3333333 | 20 | 7
|  |  | 前轮 | 右下壁板 | 800fh定检 | 36FT-2018-02-01 | 1981.25 | A |  | 2018.02.01 | 25 | 延续损伤 | 分层损伤 | 边缘区域 | 前缘 | 下 | 0 | 8肋轴线 | 左 | 5 | 0.3333333 | 35 | 6
|  |  | 挡泥板 | 左左壁板 | 800fh定检 | 36FT-2018-02-01 | 1981.25 | A |  | 2018.02.01 | 1 | 原始损伤 | 分层损伤 | 边缘区域 | 前缘 | 下 | 0 | 2前肋轴线 | 右 | 5 | 0.5 | 20 | 8
|  |  | 挡泥板 | 左左壁板 | 800fh定检 | 36FT-2018-02-01 | 1981.25 | A |  | 2018.02.01 | 2 | 原始损伤 | 分层损伤 | 连接区域 | 1梁轴线 | 上 | 0 | 1肋轴线 | 右 | 20 | 0.5 | 45 | 43
|  |  | 挡泥板 | 左左壁板 | 800fh定检 | 36FT-2018-02-01 | 1981.25 | A |  | 2018.02.01 | 3 | 原始损伤 | 分层损伤 | 边缘区域 | 前缘 | 下 | 0 | 2肋轴线 | 左 | 75 | 1/3-1/2 | 15 | 18
|  |  | 挡泥板 | 左左壁板 | 800fh定检 | 36FT-2018-02-01 | 1981.25 | A |  | 2018.02.01 | 4 | 原始损伤 | 分层损伤 | 边缘区域 | 前缘 | 下 | 0 | 4肋轴线 | 右 | 75 | 0.6666667 | 15 | 20
|  |  | 挡泥板 | 左左壁板 | 800fh定检 | 36FT-2018-02-01 | 1981.25 | A |  | 2018.02.01 | 5 | 原始损伤 | 分层损伤 | 边缘区域 | 前缘 | 下 | 0 | 5前肋轴线 | 左 | 20 | 1/3-1/2 | 66 | 7
|  |  | 挡泥板 | 左左壁板 | 800fh定检 | 36FT-2018-02-01 | 1981.25 | A |  | 2018.02.01 | 6 | 原始损伤 | 分层损伤 | 其他区域 | 前缘 | 下 | 10 | 4前肋轴线 | 左 | 6 | 0.5 | 15 | 8
|  |  | 挡泥板 | 左左壁板 | 800fh定检 | 36FT-2018-02-01 | 1981.25 | A |  | 2018.02.01 | 7 | 原始损伤 | 分层损伤 | 其他区域 | 前缘 | 下 | 20 | 3肋轴线 | 左 | 8 | 0.5 | 8 | 8
|  |  | 挡泥板 | 左左壁板 | 800fh定检 | 36FT-2018-02-01 | 1981.25 | A |  | 2018.02.01 | 8 | 原始损伤 | 分层损伤 | 其他区域 | 前缘 | 下 | 314 | 2肋轴线 | 左 | 2 | 0.5 | 15 | 9
|  |  | 挡泥板 | 左左壁板 | 800fh定检 | 36FT-2018-02-01 | 1981.25 | A |  | 2018.02.01 | 9 | 原始损伤 | 分层损伤 | 其他区域 | 2梁轴线 | 下 | 15 | 右侧边缘 | 左 | 208 | 0.25 | 15 | 6
|  |  | 挡泥板 | 左左壁板 | 800fh定检 | 36FT-2018-02-01 | 1981.25 | A |  | 2018.02.01 | 10 | 原始损伤 | 分层损伤 | 其他区域 | 2梁轴线 | 下 | 15 | 右侧边缘 | 左 | 321 | 0.25 | 11 | 6
|  |  | 挡泥板 | 左左壁板 | 800fh定检 | 36FT-2018-02-01 | 1981.25 | A |  | 2018.02.01 | 11 | 原始损伤 | 分层损伤 | 其他区域 | 2梁轴线 | 上 | 15 | 右侧边缘 | 左 | 361 | 0.25 | 17 | 7
|  |  | 挡泥板 | 左左壁板 | 800fh定检 | 36FT-2018-02-01 | 1981.25 | A |  | 2018.02.01 | 12 | 原始损伤 | 分层损伤 | 口框区域 | 2梁轴线 | 上 | 100 | 10肋轴线 | 左 | 155 | 0.5 | 56 | 15
|  |  | 挡泥板 | 左左壁板 | 800fh定检 | 36FT-2018-02-01 | 1981.25 | A |  | 2018.02.01 | 13 | 原始损伤 | 分层损伤 | 口框区域 | 2梁轴线 | 上 | 30 | 5肋轴线 | 左 | 33 | 0.5 | 89 | 19
|  |  | 挡泥板 | 左左壁板 | 800fh定检 | 36FT-2018-02-01 | 1981.25 | A |  | 2018.02.01 | 14 | 原始损伤 | 分层损伤 | 连接区域 | 1梁轴线 | 下 | 379 | 3肋轴线 | 左 | 41 | 长桁1/2 | 34 | 14 |  |  |  |  | 长桁分层
|  |  | 挡泥板 | 左左壁板 | 800fh定检 | 36FT-2018-02-01 | 1981.25 | A |  | 2018.02.01 | 15 | 原始损伤 | 分层损伤 | 连接区域 | 2梁轴线 | 上 | 393 | 3肋轴线 | 右 | 37 | 长桁1/2 | 25 | 14 |  |  |  |  | 长桁分层
|  |  | 挡泥板 | 左左壁板 | 800fh定检 | 36FT-2018-02-01 | 1981.25 | A |  | 2018.02.01 | 16 | 延续损伤 | 分层损伤 | 口框区域 | 2梁轴线 | 上 | 20 | 9肋轴线 | 右 | 55 | 0.5 | 25 | 5
|  |  | 挡泥板 | 左左壁板 | 800fh定检 | 36FT-2018-02-01 | 1981.25 | A |  | 2018.02.01 | 17 | 延续损伤 | 分层损伤 | 口框区域 | 2梁轴线 | 上 | 390 | 4肋轴线 | 右 | 0 | 1/6-1/2 | 55 | 5
|  |  | 挡泥板 | 左左壁板 | 800fh定检 | 36FT-2018-02-01 | 1981.25 | A |  | 2018.02.01 | 18 | 延续损伤 | 分层损伤 | 口框区域 | 1梁轴线 | 上 | 0 | 4肋轴线 | 右 | 95 | 0.5 | 70 | 5
|  |  | 挡泥板 | 左左壁板 | 800fh定检 | 36FT-2018-02-01 | 1981.25 | A |  | 2018.02.01 | 19 | 延续损伤 | 分层损伤 | 口框区域 | 2梁轴线 | 上 | 390 | 4肋轴线 | 右 | 100 | 0.1666667 | 15 | 5
|  |  | 挡泥板 | 左左壁板 | 800fh定检 | 36FT-2018-02-01 | 1981.25 | A |  | 2018.02.01 | 20 | 延续损伤 | 分层损伤 | 连接区域 | 前缘 | 下 | 170 | 5肋轴线 | 左 | 0 | 0.1666667 | 10 | 30
|  |  | 挡泥板 | 左右壁板 | 800fh定检 | 36FT-2018-02-01 | 1981.25 | A |  | 2018.02.01 | 1 | 原始损伤 | 分层损伤 | 边缘区域 | 前缘 | 下 | 0 | 2前肋轴线 | 左 | 0 | 0.5 | 13 | 12
|  |  | 挡泥板 | 左右壁板 | 800fh定检 | 36FT-2018-02-01 | 1981.25 | A |  | 2018.02.01 | 2 | 原始损伤 | 分层损伤 | 边缘区域 | 前缘 | 下 | 0 | 6前肋轴线 | 左 | 0 | 1/3-1/2 | 14 | 16
|  |  | 挡泥板 | 左右壁板 | 800fh定检 | 36FT-2018-02-01 | 1981.25 | A |  | 2018.02.01 | 3 | 原始损伤 | 分层损伤 | 口框区域 | 1梁轴线 | 上 | 100 | 2肋轴线 | 右 | 266 | 0.5 | 15 | 20
|  |  | 挡泥板 | 左右壁板 | 800fh定检 | 36FT-2018-02-01 | 1981.25 | A |  | 2018.02.01 | 4 | 扩展损伤 | 分层损伤 | 边缘区域 | 1梁轴线 | 上 | 70 | 右侧边缘 | 左 | 0 | 0.5 | 50 | 45 | 0.5 | 45 | 35
|  |  | 挡泥板 | 左右壁板 | 800fh定检 | 36FT-2018-02-01 | 1981.25 | A |  | 2018.02.01 | 5 | 延续损伤 | 分层损伤 | 边缘区域 | 1梁轴线 | 下 | 200 | 右侧边缘 | 左 | 0 | 0.5 | 10 | 108
|  |  | 挡泥板 | 左右壁板 | 800fh定检 | 36FT-2018-02-01 | 1981.25 | A |  | 2018.02.01 | 6 | 延续损伤 | 分层损伤 | 边缘区域 | 1梁轴线 | 下 | 370 | 右侧边缘 | 左 | 0 | 0.5 | 10 | 175
|  |  | 挡泥板 | 左右壁板 | 800fh定检 | 36FT-2018-02-01 | 1981.25 | A |  | 2018.02.01 | 7 | 延续损伤 | 分层损伤 | 边缘区域 | 2梁轴线 | 上 | 420 | 右侧边缘 | 左 | 0 | 0.5 | 10 | 115
|  |  | 挡泥板 | 左右壁板 | 800fh定检 | 36FT-2018-02-01 | 1981.25 | A |  | 2018.02.01 | 8 | 延续损伤 | 分层损伤 | 连接区域 | 前缘 | 下 | 40 | 3肋轴线 | 左 | 0 | 0.5 | 15 | 14
|  |  | 挡泥板 | 左右壁板 | 800fh定检 | 36FT-2018-02-01 | 1981.25 | A |  | 2018.02.01 | 9 | 延续损伤 | 分层损伤 | 边缘区域 | 1墙轴线 | 下 | 160 | 右侧边缘 | 左 | 0 | 0.5 | 5 | 20
|  |  | 挡泥板 | 右左壁板 | 800fh定检 | 36FT-2018-02-01 | 1981.25 | A |  | 2018.02.01 | 1 | 原始损伤 | 分层损伤 | 连接区域 | 前缘 | 下 | 35 | 10前肋轴线 | 右 | 0 | 0.5 | 15 | 8
|  |  | 挡泥板 | 右左壁板 | 800fh定检 | 36FT-2018-02-01 | 1981.25 | A |  | 2018.02.01 | 2 | 原始损伤 | 分层损伤 | 边缘区域 | 2梁轴线 | 上 | 0 | 左侧边缘 | 右 | 0 | 0.5 | 20 | 12
|  |  | 挡泥板 | 右左壁板 | 800fh定检 | 36FT-2018-02-01 | 1981.25 | A |  | 2018.02.01 | 3 | 原始损伤 | 分层损伤 | 口框区域 | 后缘 | 上 | 145 | 5肋轴线 | 左 | 238 | 0.5 | 38 | 14
|  |  | 挡泥板 | 右左壁板 | 800fh定检 | 36FT-2018-02-01 | 1981.25 | A |  | 2018.02.01 | 4 | 原始损伤 | 分层损伤 | 口框区域 | 2梁轴线 | 上 | 100 | 9肋轴线 | 右 | 100 | 0.5 | 60 | 15
|  |  | 挡泥板 | 右左壁板 | 800fh定检 | 36FT-2018-02-01 | 1981.25 | A |  | 2018.02.01 | 5 | 延续损伤 | 分层损伤 | 口框区域 | 后缘 | 上 | 110 | 9肋轴线 | 左 | 0 | 0.5 | 5 | 60
|  |  | 挡泥板 | 右左壁板 | 800fh定检 | 36FT-2018-02-01 | 1981.25 | A |  | 2018.02.01 | 6 | 延续损伤 | 分层损伤 | 口框区域 | 后缘 | 上 | 135 | 10肋轴线 | 左 | 5 | 0.5 | 10 | 50
|  |  | 挡泥板 | 右左壁板 | 800fh定检 | 36FT-2018-02-01 | 1981.25 | A |  | 2018.02.01 | 7 | 延续损伤 | 分层损伤 | 口框区域 | 后缘 | 上 | 50 | 9肋轴线 | 右 | 45 | 0.5 | 70 | 3
|  |  | 挡泥板 | 右左壁板 | 800fh定检 | 36FT-2018-02-01 | 1981.25 | A |  | 2018.02.01 | 8 | 延续损伤 | 分层损伤 | 其他区域 | 2梁轴线 | 上 | 50 | 10肋轴线 | 左 | 115 | 0.5 | 15 | 25
|  |  | 挡泥板 | 右左壁板 | 800fh定检 | 36FT-2018-02-01 | 1981.25 | A |  | 2018.02.01 | 9 | 延续损伤 | 分层损伤 | 口框区域 | 后缘 | 上 | 230 | 5肋轴线 | 左 | 0 | 0.3333333 | 20 | 10
|  |  | 挡泥板 | 右左壁板 | 800fh定检 | 36FT-2018-02-01 | 1981.25 | A |  | 2018.02.01 | 10 | 延续损伤 | 分层损伤 | 口框区域 | 后缘 | 上 | 105 | 5肋轴线 | 左 | 70 | 0.5 | 20 | 5
|  |  | 挡泥板 | 右左壁板 | 800fh定检 | 36FT-2018-02-01 | 1981.25 | A |  | 2018.02.01 | 11 | 延续损伤 | 分层损伤 | 边缘区域 | 后缘 | 上 | 0 | 5肋轴线 | 左 | 60 | 0.1666667 | 30 | 9
|  |  | 挡泥板 | 右左壁板 | 800fh定检 | 36FT-2018-02-01 | 1981.25 | A |  | 2018.02.01 | 12 | 延续损伤 | 分层损伤 | 边缘区域 | 后缘 | 上 | 0 | 3肋轴线 | 左 | 0 | 0.2 | 15 | 7
|  |  | 挡泥板 | 右右壁板 | 800fh定检 | 36FT-2018-02-01 | 1981.25 | A |  | 2018.02.01 | 1 | 原始损伤 | 分层损伤 | 边缘区域 | 前缘 | 下 | 0 | 10前肋轴线 | 右 | 36 | 0.5 | 10 | 10
|  |  | 挡泥板 | 右右壁板 | 800fh定检 | 36FT-2018-02-01 | 1981.25 | A |  | 2018.02.01 | 2 | 延续损伤 | 分层损伤 | 长桁端头 | 前缘 | 下 | 0 | 7肋轴线 | 右 | 63 | 0.5 | 18 | 12
|  |  | 后座 | 左上壁板 | 800fh定检 | 36FT-2018-02-01 | 1981.25 | A |  | 2018.02.01 | 1 | 原始损伤 | 分层损伤 | 其他区域 | 后墙 | 下 | 100 | 后段1肋轴线 | 右 | 25 | 0.3333333 | 20 | 10
|  |  | 后座 | 左上壁板 | 800fh定检 | 36FT-2018-02-01 | 1981.25 | A |  | 2018.02.01 | 2 | 原始损伤 | 分层损伤 | 其他区域 | 后缘 | 上 | 115 | 右侧边缘 | 左 | 5 | 1/3-1/2 | 28 | 17
|  |  | 后座 | 左上壁板 | 800fh定检 | 36FT-2018-02-01 | 1981.25 | A |  | 2018.02.01 | 3 | 原始损伤 | 分层损伤 | 其他区域 | 后缘 | 上 | 70 | 右侧边缘 | 左 | 5 | 0.6666667 | 30 | 20
|  |  | 后座 | 左上壁板 | 800fh定检 | 36FT-2018-02-01 | 1981.25 | A |  | 2018.02.01 | 4 | 原始损伤 | 分层损伤 | 边缘区域 | 后缘 | 上 | 0 | 右侧边缘 | 左 | 0 | 0.3333333 | 10 | 8
|  |  | 后座 | 左上壁板 | 800fh定检 | 36FT-2018-02-01 | 1981.25 | A |  | 2018.02.01 | 5 | 原始损伤 | 分层损伤 | 连接区域 | 后缘 | 上 | 60 | 后段7肋轴线 | 左 | 0 | 0.6666667 | 15 | 14
|  |  | 后座 | 左上壁板 | 800fh定检 | 36FT-2018-02-01 | 1981.25 | A |  | 2018.02.01 | 6 | 原始损伤 | 分层损伤 | 连接区域 | 后缘 | 上 | 90 | 后段17肋轴线 | 右 | 0 | 0.6666667 | 20 | 18
|  |  | 后座 | 左上壁板 | 800fh定检 | 36FT-2018-02-01 | 1981.25 | A |  | 2018.02.01 | 7 | 原始损伤 | 分层损伤 | 边缘区域 | 后墙 | 上 | 552 | 右侧边缘 | 右 | 0 | 0.5 | 6 | 11
|  |  | 后座 | 左上壁板 | 800fh定检 | 36FT-2018-02-01 | 1981.25 | A |  | 2018.02.01 | 8 | 原始损伤 | 分层损伤 | 边缘区域 | 后墙 | 上 | 425 | 右侧边缘 | 右 | 0 | 0.5 | 16 | 70
|  |  | 后座 | 左下壁板 | 800fh定检 | 36FT-2018-02-01 | 1981.25 | A |  | 2018.02.01 | 1 | 原始损伤 | 分层损伤 | 连接区域 | 后缘 | 上 | 105 | 后段14肋轴线 | 右 | 0 | 0.25 | 30 | 22
|  |  | 后座 | 左下壁板 | 800fh定检 | 36FT-2018-02-01 | 1981.25 | A |  | 2018.02.01 | 2 | 原始损伤 | 分层损伤 | 其他区域 | 后墙 | 上 | 450 | 左侧边缘 | 右 | 44 | 0.5 | 25 | 15
|  |  | 后座 | 左下壁板 | 800fh定检 | 36FT-2018-02-01 | 1981.25 | A |  | 2018.02.01 | 3 | 原始损伤 | 分层损伤 | 其他区域 | 后墙 | 上 | 486 | 左侧边缘 | 右 | 40 | 0.5 | 20 | 12
|  |  | 后座 | 左下壁板 | 800fh定检 | 36FT-2018-02-01 | 1981.25 | A |  | 2018.02.01 | 4 | 延续损伤 | 分层损伤 | 其他区域 | 后墙 | 上 | 417 | 4肋轴线 | 左 | 25 | 0.5 | 25 | 25
|  |  | 后座 | 左下壁板 | 800fh定检 | 36FT-2018-02-01 | 1981.25 | A |  | 2018.02.01 | 5 | 原始损伤 | 分层损伤 | 其他区域 | 后缘 | 上 | 90 | 后段15肋轴线 | 左 | 5 | 0.5 | 13 | 10
|  |  | 后座 | 左下壁板 | 800fh定检 | 36FT-2018-02-01 | 1981.25 | A |  | 2018.02.01 | 6 | 原始损伤 | 分层损伤 | 连接区域 | 后缘 | 上 | 72 | 后段10肋轴线 | 左 | 0 | 1/3-1/2 | 16 | 28
|  |  | 后座 | 左下壁板 | 800fh定检 | 36FT-2018-02-01 | 1981.25 | A |  | 2018.02.01 | 7 | 原始损伤 | 分层损伤 | 连接区域 | 后缘 | 上 | 82 | 后段4肋轴线 | 左 | 0 | 0.5 | 27 | 20
|  |  | 后座 | 左下壁板 | 800fh定检 | 36FT-2018-02-01 | 1981.25 | A |  | 2018.02.01 | 8 | 原始损伤 | 分层损伤 | 边缘区域 | 后缘 | 上 | 0 | 后段4肋轴线 | 左 | 0 | 1/3-1/2 | 29 | 15
|  |  | 后座 | 左下壁板 | 800fh定检 | 36FT-2018-02-01 | 1981.25 | A |  | 2018.02.01 | 9 | 原始损伤 | 分层损伤 | 边缘区域 | 后缘 | 上 | 98 | 右侧边缘 | 左 | 0 | 1/3-1/2 | 19 | 21
|  |  | 后座 | 左下壁板 | 800fh定检 | 36FT-2018-02-01 | 1981.25 | A |  | 2018.02.01 | 10 | 延续损伤 | 分层损伤 | 其他区域 | 梁轴线 | 下 | 2 | 2肋轴线 | 右 | 56 | 0.5 | 23 | 80
|  |  | 后座 | 左下壁板 | 800fh定检 | 36FT-2018-02-01 | 1981.25 | A |  | 2018.02.01 | 11 | 原始损伤 | 分层损伤 | 其他区域 | 后墙 | 上 | 500 | 左侧边缘 | 右 | 23 | 0.5 | 16 | 6
|  |  | 后座 | 左下壁板 | 800fh定检 | 36FT-2018-02-01 | 1981.25 | A |  | 2018.02.01 | 12 | 延续损伤 | 分层损伤 | 连接区域 | 梁轴线 | 上 | 0 | 2肋轴线 | 左 | 0 | 0.5 | 25 | 15
|  |  | 后座 | 左下壁板 | 800fh定检 | 36FT-2018-02-01 | 1981.25 | A |  | 2018.02.01 | 13 | 延续损伤 | 分层损伤 | 连接区域 | 后缘 | 上 | 88 | 后段17肋轴线 | 左 | 0 | 1/3-2/3 | 20 | 16
|  |  | 后座 | 左下壁板 | 800fh定检 | 36FT-2018-02-01 | 1981.25 | A |  | 2018.02.01 | 14 | 延续损伤 | 分层损伤 | 连接区域 | 前缘 | 下 | 78 | 后段13肋轴线 | 左 | 0 | 0.5 | 17 | 15
|  |  | 后座 | 右上壁板 | 800fh定检 | 36FT-2018-02-01 | 1981.25 | A |  | 2018.02.01 | 1 | 原始损伤 | 分层损伤 | 其他区域 | 梁轴线 | 上 | 11 | 5肋轴线 | 左 | 159 | 0.3333333 | 25 | 20
|  |  | 后座 | 右上壁板 | 800fh定检 | 36FT-2018-02-01 | 1981.25 | A |  | 2018.02.01 | 2 | 原始损伤 | 分层损伤 | 其他区域 | 梁轴线 | 上 | 16 | 5肋轴线 | 左 | 111 | 0.6666667 | 20 | 30
|  |  | 后座 | 右上壁板 | 800fh定检 | 36FT-2018-02-01 | 1981.25 | A |  | 2018.02.01 | 3 | 原始损伤 | 分层损伤 | 其他区域 | 梁轴线 | 下 | 14 | 5肋轴线 | 左 | 109 | 1/3-2/3 | 25 | 27
|  |  | 后座 | 右上壁板 | 800fh定检 | 36FT-2018-02-01 | 1981.25 | A |  | 2018.02.01 | 4 | 原始损伤 | 分层损伤 | 其他区域 | 后缘 | 上 | 85 | 右侧边缘 | 左 | 3 | 0.5 | 18 | 13
|  |  | 后座 | 右上壁板 | 800fh定检 | 36FT-2018-02-01 | 1981.25 | A |  | 2018.02.01 | 5 | 原始损伤 | 分层损伤 | 边缘区域 | 后缘 | 上 | 0 | 左侧边缘 | 右 | 159 | 0.3333333 | 9 | 16
|  |  | 后座 | 右上壁板 | 800fh定检 | 36FT-2018-02-01 | 1981.25 | A |  | 2018.02.01 | 6 | 原始损伤 | 分层损伤 | 边缘区域 | 后缘 | 上 | 0 | 后段15肋轴线 | 左 | 0 | 0.5 | 11 | 15
|  |  | 后座 | 右上壁板 | 800fh定检 | 36FT-2018-02-01 | 1981.25 | A |  | 2018.02.01 | 7 | 原始损伤 | 分层损伤 | 边缘区域 | 后缘 | 上 | 0 | 后段16肋轴线 | 右 | 11 | 0.6666667 | 14 | 10
|  |  | 后座 | 右上壁板 | 800fh定检 | 36FT-2018-02-01 | 1981.25 | A |  | 2018.02.01 | 8 | 原始损伤 | 分层损伤 | 边缘区域 | 后缘 | 上 | 0 | 后段17肋轴线 | 右 | 5 | 0.5 | 15 | 9
|  |  | 后座 | 右上壁板 | 800fh定检 | 36FT-2018-02-01 | 1981.25 | A |  | 2018.02.01 | 9 | 原始损伤 | 分层损伤 | 边缘区域 | 后缘 | 上 | 0 | 后段17肋轴线 | 右 | 46 | 0.3333333 | 20 | 9
|  |  | 后座 | 右下壁板 | 800fh定检 | 36FT-2018-02-01 | 1981.25 | A |  | 2018.02.01 | 1 | 原始损伤 | 分层损伤 | 边缘区域 | 后缘 | 上 | 0 | 后段8肋轴线 | 右 | 5 | 0.6666667 | 15 | 10
|  |  | 后座 | 右下壁板 | 800fh定检 | 36FT-2018-02-02 | 1981.25 | A |  | 2018.02.02 | 2 | 原始损伤 | 分层损伤 | 边缘区域 | 后缘 | 上 | 0 | 后段7肋轴线 | 左 | 9 | 0.3333333 | 17 | 10
|  |  | 后座 | 右下壁板 | 800fh定检 | 36FT-2018-02-03 | 1981.25 | A |  | 2018.02.03 | 3 | 原始损伤 | 分层损伤 | 边缘区域 | 后缘 | 上 | 0 | 后段6肋轴线 | 右 | 0 | 0.5 | 20 | 6
|  |  | 后座 | 右下壁板 | 800fh定检 | 36FT-2018-02-04 | 1981.25 | A |  | 2018.02.04 | 4 | 原始损伤 | 分层损伤 | 边缘区域 | 后缘 | 上 | 0 | 后段5肋轴线 | 左 | 45 | 0.25 | 20 | 10
|  |  | 后座 | 右下壁板 | 800fh定检 | 36FT-2018-02-05 | 1981.25 | A |  | 2018.02.05 | 5 | 原始损伤 | 分层损伤 | 边缘区域 | 后缘 | 上 | 0 | 后段5肋轴线 | 左 | 30 | 0.5 | 13 | 8
|  |  | 后座 | 右下壁板 | 800fh定检 | 36FT-2018-02-06 | 1981.25 | A |  | 2018.02.06 | 6 | 原始损伤 | 分层损伤 | 边缘区域 | 后缘 | 上 | 0 | 后段5肋轴线 | 左 | 0 | 0.5 | 15 | 10
|  |  | 后座 | 右下壁板 | 800fh定检 | 36FT-2018-02-07 | 1981.25 | A |  | 2018.02.07 | 7 | 原始损伤 | 分层损伤 | 边缘区域 | 后缘 | 上 | 0 | 后段5肋轴线 | 右 | 40 | 1/3-2/3 | 20 | 10
|  |  | 后座 | 右下壁板 | 800fh定检 | 36FT-2018-02-08 | 1981.25 | A |  | 2018.02.08 | 8 | 原始损伤 | 分层损伤 | 边缘区域 | 后缘 | 上 | 0 | 后段4肋轴线 | 左 | 0 | 0.5 | 12 | 7
|  |  | 后座 | 右下壁板 | 800fh定检 | 36FT-2018-02-09 | 1981.25 | A |  | 2018.02.09 | 9 | 原始损伤 | 分层损伤 | 边缘区域 | 后缘 | 上 | 0 | 右侧边缘 | 左 | 0 | 0.25 | 15 | 20
|  |  | 后座 | 右下壁板 | 800fh定检 | 36FT-2018-02-10 | 1981.25 | A |  | 2018.02.10 | 10 | 原始损伤 | 分层损伤 | 其他区域 | 后缘 | 上 | 90 | 后段14肋轴线 | 右 | 2 | 0.3333333 | 14 | 12
|  |  | 后座 | 右下壁板 | 800fh定检 | 36FT-2018-02-11 | 1981.25 | A |  | 2018.02.11 | 11 | 原始损伤 | 分层损伤 | 其他区域 | 后缘 | 上 | 77 | 后段13肋轴线 | 右 | 2 | 0.3333333 | 12 | 15
|  |  | 后座 | 右下壁板 | 800fh定检 | 36FT-2018-02-12 | 1981.25 | A |  | 2018.02.12 | 12 | 原始损伤 | 分层损伤 | 其他区域 | 后缘 | 上 | 75 | 后段12肋轴线 | 右 | 3 | 0.3333333 | 12 | 15
|  |  | 后座 | 右下壁板 | 800fh定检 | 36FT-2018-02-13 | 1981.25 | A |  | 2018.02.13 | 13 | 原始损伤 | 分层损伤 | 连接区域 | 后缘 | 上 | 75 | 后段11肋轴线 | 右 | 0 | 0.3333333 | 17 | 18
|  |  | 后座 | 右下壁板 | 800fh定检 | 36FT-2018-02-14 | 1981.25 | A |  | 2018.02.14 | 14 | 原始损伤 | 分层损伤 | 其他区域 | 后缘 | 上 | 69 | 后段7肋轴线 | 右 | 1 | 0.3333333 | 10 | 12
|  |  | 后座 | 右下壁板 | 800fh定检 | 36FT-2018-02-15 | 1981.25 | A |  | 2018.02.15 | 15 | 延续损伤 | 分层损伤 | 其他区域 | 后墙 | 上 | 495 | 2肋轴线 | 左 | 80 | 0.3333333 | 18 | 8
|  |  | 车把 | 左左蒙皮 | 800fh定检 | 36FT-2018-02-01 | 1981.25 | A |  | 2018.02.01 | 0
|  |  | 车把 | 左右蒙皮 | 800fh定检 | 36FT-2018-02-01 | 1981.25 | A |  | 2018.02.01 | 0
|  |  | 车把 | 右左蒙皮 | 800fh定检 | 36FT-2018-02-01 | 1981.25 | A |  | 2018.02.01 | 0
|  |  | 车把 | 右右蒙皮 | 800fh定检 | 36FT-2018-02-01 | 1981.25 | A |  | 2018.02.01 | 0
|  |  | 前轮 | 左上壁板 | 大过载 | 36FT-2018-06-23 | 2136.2 | A |  | 2018.06.23 | 1 | 原始损伤 | 分层损伤 | 其他区域 | 2墙轴线 | 上 | 370 | 10肋轴线 | 左 | 50 | 1/2-1/3 | 15 | 20
|  |  | 前轮 | 左上壁板 | 大过载 | 36FT-2018-06-23 | 2136.2 | A |  | 2018.06.23 | 2 | 延续损伤 | 分层损伤 | 口框区域 | 1墙轴线 | 上 | 50 | 12肋轴线 | 左 | 40 | 0.6 | 70 | 19
|  |  | 前轮 | 左上壁板 | 大过载 | 36FT-2018-06-23 | 2136.2 | A |  | 2018.06.23 | 3 | 原始损伤 | 分层损伤 | 其他区域 | 1墙轴线 | 下 | 56 | 11肋轴线 | 左 | 11 | 1/2-2/3 | 31 | 16
|  |  | 前轮 | 左上壁板 | 大过载 | 36FT-2018-06-23 | 2136.2 | A |  | 2018.06.23 | 4 | 延续损伤 | 分层损伤 | 其他区域 | 1墙轴线 | 下 | 110 | 12肋轴线 | 右 | 126 | 0.6 | 31 | 20
|  |  | 前轮 | 左上壁板 | 大过载 | 36FT-2018-06-23 | 2136.2 | A |  | 2018.06.23 | 5 | 原始损伤 | 分层损伤 | 口框区域 | 前缘 | 下 | 156 | 11肋轴线 | 右 | 4 | 0.3333333 | 7 | 20
|  |  | 前轮 | 左上壁板 | 大过载 | 36FT-2018-06-23 | 2136.2 | A |  | 2018.06.23 | 6 | 延续损伤 | 分层损伤 | 其他区域 | 2墙轴线 | 上 | 220 | 10肋轴线 | 左 | 60 | 0.5 | 53 | 30
|  |  | 前轮 | 左上壁板 | 大过载 | 36FT-2018-06-23 | 2136.2 | A |  | 2018.06.23 | 7 | 延续损伤 | 分层损伤 | 连接区域 | 3墙轴线 | 上 | 0 | 10肋轴线 | 左 | 50 | 0.75 | 22 | 5
|  |  | 前轮 | 左上壁板 | 大过载 | 36FT-2018-06-23 | 2136.2 | A |  | 2018.06.23 | 8 | 新增损伤 | 分层损伤 | 连接区域 | 2墙轴线 | 上 | 0 | 10肋轴线 | 左 | 15 | 0.4 | 8 | 20
|  |  | 前轮 | 左下壁板 | 大过载 | 36FT-2018-06-23 | 2136.2 | A |  | 2018.06.23 | 1 | 原始损伤 | 分层损伤 | 边缘区域 | 前缘 | 下 | 0 | 左侧边缘 | 左 | 1623 | 0.3333333 | 20 | 5
|  |  | 前轮 | 左下壁板 | 大过载 | 36FT-2018-06-23 | 2136.2 | A |  | 2018.06.23 | 2 | 原始损伤 | 分层损伤 | 边缘区域 | 前缘 | 下 | 0 | 左侧边缘 | 左 | 1085 | 0.6666667 | 22 | 5
|  |  | 前轮 | 左下壁板 | 大过载 | 36FT-2018-06-23 | 2136.2 | A |  | 2018.06.23 | 3 | 原始损伤 | 分层损伤 | 边缘区域 | 前缘 | 下 | 0 | 左侧边缘 | 左 | 995 | 0.6666667 | 70 | 20
|  |  | 前轮 | 左下壁板 | 大过载 | 36FT-2018-06-23 | 2136.2 | A |  | 2018.06.23 | 4 | 延续损伤 | 分层损伤 | 边缘区域 | 前缘 | 下 | 0 | 左侧边缘 | 左 | 953 | 0.6666667 | 26 | 8
|  |  | 前轮 | 左下壁板 | 大过载 | 36FT-2018-06-23 | 2136.2 | A |  | 2018.06.23 | 5 | 原始损伤 | 分层损伤 | 边缘区域 | 前缘 | 下 | 0 | 左侧边缘 | 左 | 885 | 0.6666667 | 45 | 13
|  |  | 前轮 | 左下壁板 | 大过载 | 36FT-2018-06-23 | 2136.2 | A |  | 2018.06.23 | 6 | 延续损伤 | 分层损伤 | 边缘区域 | 前缘 | 下 | 0 | 左侧边缘 | 左 | 363 | 0.3333333 | 420 | 10
|  |  | 前轮 | 左下壁板 | 大过载 | 36FT-2018-06-23 | 2136.2 | A |  | 2018.06.23 | 7 | 原始损伤 | 分层损伤 | 连接区域 | 后缘 | 上 | 0 | 13肋轴线 | 左 | 0 | 1/2-1/3 | 47 | 90
|  |  | 前轮 | 左下壁板 | 大过载 | 36FT-2018-06-23 | 2136.2 | A |  | 2018.06.23 | 8 | 原始损伤 | 分层损伤 | 其他区域 | 3墙轴线 | 下 | 130 | 13肋轴线 | 左 | 25 | 0.5 | 15 | 17
|  |  | 前轮 | 左下壁板 | 大过载 | 36FT-2018-06-23 | 2136.2 | A |  | 2018.06.23 | 9 | 原始损伤 | 分层损伤 | 其他区域 | 3墙轴线 | 下 | 228 | 13肋轴线 | 左 | 57 | 1/3-1/2 | 27 | 22
|  |  | 前轮 | 左下壁板 | 大过载 | 36FT-2018-06-23 | 2136.2 | A |  | 2018.06.23 | 10 | 原始损伤 | 分层损伤 | 其他区域 | 3墙轴线 | 下 | 245 | 13肋轴线 | 左 | 133 | 0.5 | 10 | 9
|  |  | 前轮 | 左下壁板 | 大过载 | 36FT-2018-06-23 | 2136.2 | A |  | 2018.06.23 | 11 | 原始损伤 | 分层损伤 | 其他区域 | 3墙轴线 | 下 | 245 | 13肋轴线 | 左 | 157 | 0.5 | 9 | 14
|  |  | 前轮 | 左下壁板 | 大过载 | 36FT-2018-06-23 | 2136.2 | A |  | 2018.06.23 | 12 | 原始损伤 | 分层损伤 | 其他区域 | 3墙轴线 | 下 | 237 | 13肋轴线 | 左 | 223 | 0.5 | 15 | 29
|  |  | 前轮 | 左下壁板 | 大过载 | 36FT-2018-06-23 | 2136.2 | A |  | 2018.06.23 | 13 | 原始损伤 | 分层损伤 | 其他区域 | 前缘 | 下 | 258 | 12肋轴线 | 左 | 97 | 0.5 | 10 | 15
|  |  | 前轮 | 左下壁板 | 大过载 | 36FT-2018-06-23 | 2136.2 | A |  | 2018.06.23 | 14 | 原始损伤 | 分层损伤 | 边缘区域 | 前缘 | 下 | 0 | 9肋轴线 | 左 | 25 | 0.6666667 | 12 | 14
|  |  | 前轮 | 左下壁板 | 大过载 | 36FT-2018-06-23 | 2136.2 | A |  | 2018.06.23 | 15 | 原始损伤 | 分层损伤 | 边缘区域 | 前缘 | 下 | 0 | 左侧边缘 | 左 | 102 | 0.125 | 10 | 65
|  |  | 前轮 | 左下壁板 | 大过载 | 36FT-2018-06-23 | 2136.2 | A |  | 2018.06.23 | 16 | 延续损伤 | 分层损伤 | 边缘区域 | 后缘 | 上 | 0 | 6肋轴线 | 左 | 35 | 0.3333333 | 65 | 18
|  |  | 前轮 | 左下壁板 | 大过载 | 36FT-2018-06-23 | 2136.2 | A |  | 2018.06.23 | 17 | 原始损伤 | 分层损伤 | 其他区域 | 1墙轴线 | 上 | 5 | 17肋轴线 | 右 | 50 | 0.1666667 | 10 | 40
|  |  | 前轮 | 左下壁板 | 大过载 | 36FT-2018-06-23 | 2136.2 | A |  | 2018.06.23 | 18 | 原始损伤 | 分层损伤 | 其他区域 | 1墙轴线 | 下 | 70 | 3肋轴线 | 左 | 271 | 0.5 | 20 | 9
|  |  | 前轮 | 左下壁板 | 大过载 | 36FT-2018-06-23 | 2136.2 | A |  | 2018.06.23 | 19 | 原始损伤 | 分层损伤 | 其他区域 | 2墙轴线 | 下 | 160 | 4肋轴线 | 右 | 25 | 0.1666667 | 9 | 14
|  |  | 前轮 | 左下壁板 | 大过载 | 36FT-2018-06-23 | 2136.2 | A |  | 2018.06.23 | 20 | 原始损伤 | 分层损伤 | 边缘区域 | 前缘 | 下 | 0 | 10肋轴线 | 左 | 199 | 0.3333333 | 24 | 11
|  |  | 前轮 | 左下壁板 | 大过载 | 36FT-2018-06-23 | 2136.2 | A |  | 2018.06.23 | 21 | 延续损伤 | 分层损伤 | 连接区域 | 1墙轴线 | 上 | 0 | 17肋轴线 | 右 | 80 | 0.25 | 10 | 10
|  |  | 前轮 | 左下壁板 | 大过载 | 36FT-2018-06-23 | 2136.2 | A |  | 2018.06.23 | 22 | 延续损伤 | 分层损伤 | 口框区域 | 前缘 | 下 | 100 | 14肋轴线 | 左 | 40 | 0.5 | 7 | 41
|  |  | 前轮 | 左下壁板 | 大过载 | 36FT-2018-06-23 | 2136.2 | A |  | 2018.06.23 | 23 | 延续损伤 | 分层损伤 | 连接区域 | 后缘 | 上 | 20 | 2肋轴线 | 右 | 0 | 0.5 | 6 | 25
|  |  | 前轮 | 右上壁板 | 大过载 | 36FT-2018-06-23 | 2136.2 | A |  | 2018.06.23 | 1 | 原始损伤 | 分层损伤 | 其他区域 | 2墙轴线 | 下 | 255 | 10肋轴线 | 右 | 40 | 0.5 | 30 | 20
|  |  | 前轮 | 右上壁板 | 大过载 | 36FT-2018-06-23 | 2136.2 | A |  | 2018.06.23 | 2 | 原始损伤 | 分层损伤 | 其他区域 | 1墙轴线 | 下 | 65 | 11肋轴线 | 右 | 110 | 0.3333333 | 28 | 33
|  |  | 前轮 | 右上壁板 | 大过载 | 36FT-2018-06-23 | 2136.2 | A |  | 2018.06.23 | 3 | 原始损伤 | 分层损伤 | 其他区域 | 1墙轴线 | 下 | 55 | 11肋轴线 | 右 | 175 | 0.25 | 15 | 65
|  |  | 前轮 | 右上壁板 | 大过载 | 36FT-2018-06-23 | 2136.2 | A |  | 2018.06.23 | 4 | 原始损伤 | 分层损伤 | 其他区域 | 1墙轴线 | 下 | 140 | 11肋轴线 | 右 | 105 | 0.3333333 | 25 | 10
|  |  | 前轮 | 右上壁板 | 大过载 | 36FT-2018-06-23 | 2136.2 | A |  | 2018.06.23 | 5 | 原始损伤 | 分层损伤 | 其他区域 | 1墙轴线 | 下 | 125 | 左侧边缘 | 右 | 30 | 0.3333333 | 8 | 12
|  |  | 前轮 | 右上壁板 | 大过载 | 36FT-2018-06-23 | 2136.2 | A |  | 2018.06.23 | 6 | 原始损伤 | 分层损伤 | 其他区域 | 1墙轴线 | 下 | 95 | 14肋轴线 | 右 | 48 | 0.6666667 | 25 | 15
|  |  | 前轮 | 右上壁板 | 大过载 | 36FT-2018-06-23 | 2136.2 | A |  | 2018.06.23 | 7 | 延续损伤 | 分层损伤 | 口框区域 | 前缘 | 下 | 20 | 12肋轴线 | 右 | 35 | 0.5 | 35 | 95
|  |  | 前轮 | 右上壁板 | 大过载 | 36FT-2018-06-23 | 2136.2 | A |  | 2018.06.23 | 8 | 延续损伤 | 分层损伤 | 其他区域 | 1墙轴线 | 下 | 20 | 12肋轴线 | 右 | 65 | 0.3333333 | 20 | 7
|  |  | 前轮 | 右上壁板 | 大过载 | 36FT-2018-06-23 | 2136.2 | A |  | 2018.06.23 | 9 | 延续损伤 | 分层损伤 | 其他区域 | 2墙轴线 | 下 | 30 | 11肋轴线 | 右 | 50 | 0.25 | 55 | 10
|  |  | 前轮 | 右上壁板 | 大过载 | 36FT-2018-06-23 | 2136.2 | A |  | 2018.06.23 | 10 | 延续损伤 | 分层损伤 | 其他区域 | 2墙轴线 | 下 | 30 | 12肋轴线 | 左 | 50 | 0.25 | 25 | 20
|  |  | 前轮 | 右上壁板 | 大过载 | 36FT-2018-06-23 | 2136.2 | A |  | 2018.06.23 | 11 | 延续损伤 | 分层损伤 | 边缘区域 | 前缘 | 下 | 0 | 15肋轴线 | 右 | 50 | 0.6666667 | 18 | 15
|  |  | 前轮 | 右上壁板 | 大过载 | 36FT-2018-06-23 | 2136.2 | A |  | 2018.06.23 | 12 | 延续损伤 | 分层损伤 | 其他区域 | 1墙轴线 | 下 | 25 | 13肋轴线 | 左 | 25 | 0.3333333 | 18 | 8
|  |  | 前轮 | 右上壁板 | 大过载 | 36FT-2018-06-23 | 2136.2 | A |  | 2018.06.23 | 13 | 延续损伤 | 分层损伤 | 长桁端头 | 2墙轴线 | 上 | 30 | 12肋轴线 | 右 | 115 | 0.25 | 40 | 10
|  |  | 前轮 | 右上壁板 | 大过载 | 36FT-2018-06-23 | 2136.2 | A |  | 2018.06.23 | 14 | 新增损伤 | 分层损伤 | 其他区域 | 2墙轴线 | 下 | 205 | 10肋轴线 | 右 | 40 | 0.5 | 12 | 15
|  |  | 前轮 | 右上壁板 | 大过载 | 36FT-2018-06-23 | 2136.2 | A |  | 2018.06.23 | 15 | 新增损伤 | 分层损伤 | 其他区域 | 1墙轴线 | 下 | 350 | 左侧边缘 | 右 | 30 | 0.5 | 10 | 15
|  |  | 前轮 | 右下壁板 | 大过载 | 36FT-2018-06-23 | 2136.2 | A |  | 2018.06.23 | 1 | 原始损伤 | 分层损伤 | 边缘区域 | 前缘 | 下 | 0 | 右侧边缘 | 左 | 34 | 0.5 | 115 | 20
|  |  | 前轮 | 右下壁板 | 大过载 | 36FT-2018-06-23 | 2136.2 | A |  | 2018.06.23 | 2 | 原始损伤 | 分层损伤 | 边缘区域 | 前缘 | 下 | 0 | 右侧边缘 | 左 | 161 | 0.5 | 10 | 18
|  |  | 前轮 | 右下壁板 | 大过载 | 36FT-2018-06-23 | 2136.2 | A |  | 2018.06.23 | 3 | 延续损伤 | 分层损伤 | 边缘区域 | 前缘 | 下 | 0 | 右侧边缘 | 左 | 696 | 0.3333333 | 20 | 30
|  |  | 前轮 | 右下壁板 | 大过载 | 36FT-2018-06-23 | 2136.2 | A |  | 2018.06.23 | 4 | 原始损伤 | 分层损伤 | 其他区域 | 前缘 | 下 | 10 | 右侧边缘 | 左 | 1238 | 0.3333333 | 20 | 10
|  |  | 前轮 | 右下壁板 | 大过载 | 36FT-2018-06-23 | 2136.2 | A |  | 2018.06.23 | 5 | 原始损伤 | 分层损伤 | 连接区域 | 1墙轴线 | 上 | 50 | 3肋轴线 | 右 | 0 | 0.3333333 | 8 | 14
|  |  | 前轮 | 右下壁板 | 大过载 | 36FT-2018-06-23 | 2136.2 | A |  | 2018.06.23 | 6 | 原始损伤 | 分层损伤 | 边缘区域 | 前缘 | 下 | 0 | 7肋轴线 | 右 | 540 | 0.3333333 | 15 | 8
|  |  | 前轮 | 右下壁板 | 大过载 | 36FT-2018-06-23 | 2136.2 | A |  | 2018.06.23 | 7 | 原始损伤 | 分层损伤 | 边缘区域 | 前缘 | 下 | 0 | 7肋轴线 | 右 | 260 | 0.3333333 | 60 | 15
|  |  | 前轮 | 右下壁板 | 大过载 | 36FT-2018-06-23 | 2136.2 | A |  | 2018.06.23 | 8 | 原始损伤 | 分层损伤 | 连接区域 | 1墙轴线 | 下 | 0 | 10肋轴线 | 右 | 15 | 0.5 | 52 | 62
|  |  | 前轮 | 右下壁板 | 大过载 | 36FT-2018-06-23 | 2136.2 | A |  | 2018.06.23 | 9 | 原始损伤 | 分层损伤 | 其他区域 | 1墙轴线 | 下 | 15 | 12肋轴线 | 右 | 70 | 0.3333333 | 50 | 25
|  |  | 前轮 | 右下壁板 | 大过载 | 36FT-2018-06-23 | 2136.2 | A |  | 2018.06.23 | 10 | 原始损伤 | 分层损伤 | 其他区域 | 1墙轴线 | 上 | 5 | 7肋轴线 | 左 | 70 | 0.3333333 | 10 | 10
|  |  | 前轮 | 右下壁板 | 大过载 | 36FT-2018-06-23 | 2136.2 | A |  | 2018.06.23 | 11 | 原始损伤 | 分层损伤 | 连接区域 | 2墙轴线 | 上 | 0 | 10肋轴线 | 左 | 30 | 0.5 | 39 | 17
|  |  | 前轮 | 右下壁板 | 大过载 | 36FT-2018-06-23 | 2136.2 | A |  | 2018.06.23 | 12 | 原始损伤 | 分层损伤 | 连接区域 | 2墙轴线 | 上 | 0 | 10肋轴线 | 左 | 106 | 1/3-1/2 | 58 | 20
|  |  | 前轮 | 右下壁板 | 大过载 | 36FT-2018-06-23 | 2136.2 | A |  | 2018.06.23 | 13 | 原始损伤 | 分层损伤 | 其他区域 | 3墙轴线 | 下 | 175 | 13肋轴线 | 右 | 50 | 1/3-1/2 | 25 | 18
|  |  | 前轮 | 右下壁板 | 大过载 | 36FT-2018-06-23 | 2136.2 | A |  | 2018.06.23 | 14 | 原始损伤 | 分层损伤 | 其他区域 | 3墙轴线 | 下 | 225 | 13肋轴线 | 右 | 70 | 1/3-1/2 | 58 | 33
|  |  | 前轮 | 右下壁板 | 大过载 | 36FT-2018-06-23 | 2136.2 | A |  | 2018.06.23 | 15 | 原始损伤 | 分层损伤 | 边缘区域 | 前缘 | 下 | 0 | 右侧边缘 | 左 | 435 | 0.2 | 230 | 15
|  |  | 前轮 | 右下壁板 | 大过载 | 36FT-2018-06-23 | 2136.2 | A |  | 2018.06.23 | 16 | 原始损伤 | 分层损伤 | 连接区域 | 前缘 | 下 | 30 | 3肋轴线 | 右 | 0 | 0.5 | 35 | 36
|  |  | 前轮 | 右下壁板 | 大过载 | 36FT-2018-06-23 | 2136.2 | A |  | 2018.06.23 | 17 | 原始损伤 | 分层损伤 | 边缘区域 | 前缘 | 下 | 0 | 5肋轴线 | 右 | 0 | 0.25 | 30 | 10
|  |  | 前轮 | 右下壁板 | 大过载 | 36FT-2018-06-23 | 2136.2 | A |  | 2018.06.23 | 18 | 原始损伤 | 分层损伤 | 边缘区域 | 后缘 | 上 | 0 | 8肋轴线 | 右 | 247 | 0.25 | 21 | 6
|  |  | 前轮 | 右下壁板 | 大过载 | 36FT-2018-06-23 | 2136.2 | A |  | 2018.06.23 | 19 | 原始损伤 | 分层损伤 | 其他区域 | 1墙轴线 | 下 | 36 | 9肋轴线 | 左 | 33 | 0.1428571 | 26 | 24
|  |  | 前轮 | 右下壁板 | 大过载 | 36FT-2018-06-23 | 2136.2 | A |  | 2018.06.23 | 20 | 原始损伤 | 分层损伤 | 边缘区域 | 前缘 | 下 | 0 | 9肋轴线 | 右 | 274 | 0.3333333 | 37 | 10
|  |  | 前轮 | 右下壁板 | 大过载 | 36FT-2018-06-23 | 2136.2 | A |  | 2018.06.23 | 21 | 原始损伤 | 分层损伤 | 其他区域 | 2墙轴线 | 下 | 152 | 4肋轴线 | 左 | 14 | 0.5 | 105 | 22
|  |  | 前轮 | 右下壁板 | 大过载 | 36FT-2018-06-23 | 2136.2 | A |  | 2018.06.23 | 22 | 延续损伤 | 分层损伤 | 口框区域 | 1墙轴线 | 上 | 35 | 14肋轴线 | 右 | 50 | 0.8333333 | 5 | 35
|  |  | 前轮 | 右下壁板 | 大过载 | 36FT-2018-06-23 | 2136.2 | A |  | 2018.06.23 | 23 | 延续损伤 | 分层损伤 | 连接区域 | 1墙轴线 | 上 | 0 | 6肋轴线 | 左 | 90 | 0.5 | 7 | 15
|  |  | 前轮 | 右下壁板 | 大过载 | 36FT-2018-06-23 | 2136.2 | A |  | 2018.06.23 | 24 | 延续损伤 | 分层损伤 | 边缘区域 | 前缘 | 下 | 0 | 7肋轴线 | 右 | 250 | 0.3333333 | 20 | 7
|  |  | 前轮 | 右下壁板 | 大过载 | 36FT-2018-06-23 | 2136.2 | A |  | 2018.06.23 | 25 | 延续损伤 | 分层损伤 | 边缘区域 | 前缘 | 下 | 0 | 8肋轴线 | 左 | 5 | 0.3333333 | 35 | 6
|  |  | 挡泥板 | 左左壁板 | 大过载 | 36FT-2018-06-23 | 2136.2 | A |  | 2018.06.23 | 1 | 原始损伤 | 分层损伤 | 边缘区域 | 前缘 | 下 | 0 | 2前肋轴线 | 右 | 5 | 0.5 | 20 | 8
|  |  | 挡泥板 | 左左壁板 | 大过载 | 36FT-2018-06-23 | 2136.2 | A |  | 2018.06.23 | 2 | 原始损伤 | 分层损伤 | 连接区域 | 1梁轴线 | 上 | 0 | 1肋轴线 | 右 | 20 | 0.5 | 45 | 43
|  |  | 挡泥板 | 左左壁板 | 大过载 | 36FT-2018-06-23 | 2136.2 | A |  | 2018.06.23 | 3 | 原始损伤 | 分层损伤 | 边缘区域 | 前缘 | 下 | 0 | 2肋轴线 | 左 | 75 | 1/3-1/2 | 15 | 18
|  |  | 挡泥板 | 左左壁板 | 大过载 | 36FT-2018-06-23 | 2136.2 | A |  | 2018.06.23 | 4 | 原始损伤 | 分层损伤 | 边缘区域 | 前缘 | 下 | 0 | 4肋轴线 | 右 | 75 | 0.6666667 | 15 | 20
|  |  | 挡泥板 | 左左壁板 | 大过载 | 36FT-2018-06-23 | 2136.2 | A |  | 2018.06.23 | 5 | 原始损伤 | 分层损伤 | 边缘区域 | 前缘 | 下 | 0 | 5前肋轴线 | 左 | 20 | 1/3-1/2 | 66 | 7
|  |  | 挡泥板 | 左左壁板 | 大过载 | 36FT-2018-06-23 | 2136.2 | A |  | 2018.06.23 | 6 | 原始损伤 | 分层损伤 | 其他区域 | 前缘 | 下 | 10 | 4前肋轴线 | 左 | 6 | 0.5 | 15 | 8
|  |  | 挡泥板 | 左左壁板 | 大过载 | 36FT-2018-06-23 | 2136.2 | A |  | 2018.06.23 | 7 | 原始损伤 | 分层损伤 | 其他区域 | 前缘 | 下 | 20 | 3肋轴线 | 左 | 8 | 0.5 | 8 | 8
|  |  | 挡泥板 | 左左壁板 | 大过载 | 36FT-2018-06-23 | 2136.2 | A |  | 2018.06.23 | 8 | 原始损伤 | 分层损伤 | 其他区域 | 前缘 | 下 | 314 | 2肋轴线 | 左 | 2 | 0.5 | 15 | 9
|  |  | 挡泥板 | 左左壁板 | 大过载 | 36FT-2018-06-23 | 2136.2 | A |  | 2018.06.23 | 9 | 原始损伤 | 分层损伤 | 其他区域 | 2梁轴线 | 下 | 15 | 右侧边缘 | 左 | 208 | 0.25 | 15 | 6
|  |  | 挡泥板 | 左左壁板 | 大过载 | 36FT-2018-06-23 | 2136.2 | A |  | 2018.06.23 | 10 | 原始损伤 | 分层损伤 | 其他区域 | 2梁轴线 | 下 | 15 | 右侧边缘 | 左 | 321 | 0.25 | 11 | 6
|  |  | 挡泥板 | 左左壁板 | 大过载 | 36FT-2018-06-23 | 2136.2 | A |  | 2018.06.23 | 11 | 原始损伤 | 分层损伤 | 其他区域 | 2梁轴线 | 上 | 15 | 右侧边缘 | 左 | 361 | 0.25 | 17 | 7
|  |  | 挡泥板 | 左左壁板 | 大过载 | 36FT-2018-06-23 | 2136.2 | A |  | 2018.06.23 | 12 | 原始损伤 | 分层损伤 | 口框区域 | 2梁轴线 | 上 | 100 | 10肋轴线 | 左 | 155 | 0.5 | 56 | 15
|  |  | 挡泥板 | 左左壁板 | 大过载 | 36FT-2018-06-23 | 2136.2 | A |  | 2018.06.23 | 13 | 原始损伤 | 分层损伤 | 口框区域 | 2梁轴线 | 上 | 30 | 5肋轴线 | 左 | 33 | 0.5 | 89 | 19
|  |  | 挡泥板 | 左左壁板 | 大过载 | 36FT-2018-06-23 | 2136.2 | A |  | 2018.06.23 | 14 | 原始损伤 | 分层损伤 | 长桁端头 | 1梁轴线 | 下 | 379 | 3肋轴线 | 左 | 41 | 长桁1/2 | 34 | 14
|  |  | 挡泥板 | 左左壁板 | 大过载 | 36FT-2018-06-23 | 2136.2 | A |  | 2018.06.23 | 15 | 原始损伤 | 分层损伤 | 长桁端头 | 2梁轴线 | 上 | 393 | 3肋轴线 | 右 | 37 | 长桁1/2 | 25 | 14
|  |  | 挡泥板 | 左左壁板 | 大过载 | 36FT-2018-06-23 | 2136.2 | A |  | 2018.06.23 | 16 | 延续损伤 | 分层损伤 | 口框区域 | 2梁轴线 | 上 | 20 | 9肋轴线 | 右 | 55 | 0.5 | 25 | 5
|  |  | 挡泥板 | 左左壁板 | 大过载 | 36FT-2018-06-23 | 2136.2 | A |  | 2018.06.23 | 17 | 延续损伤 | 分层损伤 | 口框区域 | 2梁轴线 | 上 | 390 | 4肋轴线 | 右 | 0 | 1/6-1/2 | 55 | 5
|  |  | 挡泥板 | 左左壁板 | 大过载 | 36FT-2018-06-23 | 2136.2 | A |  | 2018.06.23 | 18 | 延续损伤 | 分层损伤 | 口框区域 | 1梁轴线 | 上 | 0 | 4肋轴线 | 右 | 95 | 0.5 | 70 | 5
|  |  | 挡泥板 | 左左壁板 | 大过载 | 36FT-2018-06-23 | 2136.2 | A |  | 2018.06.23 | 19 | 延续损伤 | 分层损伤 | 口框区域 | 2梁轴线 | 上 | 390 | 4肋轴线 | 右 | 100 | 0.1666667 | 15 | 5
|  |  | 挡泥板 | 左左壁板 | 大过载 | 36FT-2018-06-23 | 2136.2 | A |  | 2018.06.23 | 20 | 延续损伤 | 分层损伤 | 连接区域 | 前缘 | 下 | 170 | 5肋轴线 | 左 | 0 | 0.1666667 | 10 | 30
|  |  | 挡泥板 | 左右壁板 | 大过载 | 36FT-2018-06-23 | 2136.2 | A |  | 2018.06.23 | 1 | 原始损伤 | 分层损伤 | 边缘区域 | 前缘 | 下 | 0 | 2前肋轴线 | 左 | 0 | 0.5 | 13 | 12
|  |  | 挡泥板 | 左右壁板 | 大过载 | 36FT-2018-06-23 | 2136.2 | A |  | 2018.06.23 | 2 | 原始损伤 | 分层损伤 | 边缘区域 | 前缘 | 下 | 0 | 6前肋轴线 | 左 | 0 | 1/3-1/2 | 14 | 16
|  |  | 挡泥板 | 左右壁板 | 大过载 | 36FT-2018-06-23 | 2136.2 | A |  | 2018.06.23 | 3 | 原始损伤 | 分层损伤 | 口框区域 | 1梁轴线 | 上 | 100 | 2肋轴线 | 右 | 266 | 0.5 | 15 | 20
|  |  | 挡泥板 | 左右壁板 | 大过载 | 36FT-2018-06-23 | 2136.2 | A |  | 2018.06.23 | 4 | 扩展损伤 | 分层损伤 | 边缘区域 | 1梁轴线 | 上 | 70 | 右侧边缘 | 左 | 0 | 0.5 | 55 | 40 | 0.5 | 50 | 45
|  |  | 挡泥板 | 左右壁板 | 大过载 | 36FT-2018-06-23 | 2136.2 | A |  | 2018.06.23 | 5 | 延续损伤 | 分层损伤 | 边缘区域 | 1梁轴线 | 下 | 200 | 右侧边缘 | 左 | 0 | 0.5 | 10 | 108
|  |  | 挡泥板 | 左右壁板 | 大过载 | 36FT-2018-06-23 | 2136.2 | A |  | 2018.06.23 | 6 | 延续损伤 | 分层损伤 | 边缘区域 | 1梁轴线 | 下 | 370 | 右侧边缘 | 左 | 0 | 0.5 | 10 | 175
|  |  | 挡泥板 | 左右壁板 | 大过载 | 36FT-2018-06-23 | 2136.2 | A |  | 2018.06.23 | 7 | 延续损伤 | 分层损伤 | 边缘区域 | 2梁轴线 | 上 | 420 | 右侧边缘 | 左 | 0 | 0.5 | 10 | 115
|  |  | 挡泥板 | 左右壁板 | 大过载 | 36FT-2018-06-23 | 2136.2 | A |  | 2018.06.23 | 8 | 延续损伤 | 分层损伤 | 连接区域 | 前缘 | 下 | 40 | 3肋轴线 | 左 | 0 | 0.5 | 15 | 14
|  |  | 挡泥板 | 左右壁板 | 大过载 | 36FT-2018-06-23 | 2136.2 | A |  | 2018.06.23 | 9 | 延续损伤 | 分层损伤 | 边缘区域 | 1墙轴线 | 下 | 160 | 右侧边缘 | 左 | 0 | 0.5 | 5 | 20
|  |  | 挡泥板 | 右左壁板 | 大过载 | 36FT-2018-06-23 | 2136.2 | A |  | 2018.06.23 | 1 | 原始损伤 | 分层损伤 | 连接区域 | 前缘 | 下 | 35 | 10前肋轴线 | 右 | 0 | 0.5 | 15 | 8
|  |  | 挡泥板 | 右左壁板 | 大过载 | 36FT-2018-06-23 | 2136.2 | A |  | 2018.06.23 | 2 | 原始损伤 | 分层损伤 | 边缘区域 | 2梁轴线 | 上 | 0 | 左侧边缘 | 右 | 0 | 0.5 | 20 | 12
|  |  | 挡泥板 | 右左壁板 | 大过载 | 36FT-2018-06-23 | 2136.2 | A |  | 2018.06.23 | 3 | 原始损伤 | 分层损伤 | 口框区域 | 后缘 | 上 | 145 | 5肋轴线 | 左 | 238 | 0.5 | 38 | 14
|  |  | 挡泥板 | 右左壁板 | 大过载 | 36FT-2018-06-23 | 2136.2 | A |  | 2018.06.23 | 4 | 原始损伤 | 分层损伤 | 口框区域 | 2梁轴线 | 上 | 100 | 9肋轴线 | 右 | 100 | 0.5 | 60 | 15
|  |  | 挡泥板 | 右左壁板 | 大过载 | 36FT-2018-06-23 | 2136.2 | A |  | 2018.06.23 | 5 | 延续损伤 | 分层损伤 | 口框区域 | 后缘 | 上 | 110 | 9肋轴线 | 左 | 0 | 0.5 | 5 | 60
|  |  | 挡泥板 | 右左壁板 | 大过载 | 36FT-2018-06-23 | 2136.2 | A |  | 2018.06.23 | 6 | 延续损伤 | 分层损伤 | 口框区域 | 后缘 | 上 | 135 | 10肋轴线 | 左 | 5 | 0.5 | 10 | 50
|  |  | 挡泥板 | 右左壁板 | 大过载 | 36FT-2018-06-23 | 2136.2 | A |  | 2018.06.23 | 7 | 延续损伤 | 分层损伤 | 口框区域 | 后缘 | 上 | 50 | 9肋轴线 | 右 | 45 | 0.5 | 70 | 3
|  |  | 挡泥板 | 右左壁板 | 大过载 | 36FT-2018-06-23 | 2136.2 | A |  | 2018.06.23 | 8 | 延续损伤 | 分层损伤 | 其他区域 | 2梁轴线 | 上 | 50 | 10肋轴线 | 左 | 115 | 0.5 | 15 | 25
|  |  | 挡泥板 | 右左壁板 | 大过载 | 36FT-2018-06-23 | 2136.2 | A |  | 2018.06.23 | 9 | 延续损伤 | 分层损伤 | 口框区域 | 后缘 | 上 | 230 | 5肋轴线 | 左 | 0 | 0.3333333 | 20 | 10
|  |  | 挡泥板 | 右左壁板 | 大过载 | 36FT-2018-06-23 | 2136.2 | A |  | 2018.06.23 | 10 | 延续损伤 | 分层损伤 | 口框区域 | 后缘 | 上 | 105 | 5肋轴线 | 左 | 70 | 0.5 | 20 | 5
|  |  | 挡泥板 | 右左壁板 | 大过载 | 36FT-2018-06-23 | 2136.2 | A |  | 2018.06.23 | 11 | 延续损伤 | 分层损伤 | 边缘区域 | 后缘 | 上 | 0 | 5肋轴线 | 左 | 60 | 0.1666667 | 30 | 9
|  |  | 挡泥板 | 右左壁板 | 大过载 | 36FT-2018-06-23 | 2136.2 | A |  | 2018.06.23 | 12 | 延续损伤 | 分层损伤 | 边缘区域 | 后缘 | 上 | 0 | 3肋轴线 | 左 | 0 | 0.2 | 15 | 7
|  |  | 挡泥板 | 右左壁板 | 大过载 | 36FT-2018-06-23 | 2136.2 | A |  | 2018.06.23 | 13 | 新增损伤 | 分层损伤 | 边缘区域 | 后缘 | 上 | 0 | 3肋轴线 | 左 | 0 | 0.3333333 | 12 | 20
|  |  | 挡泥板 | 右右壁板 | 大过载 | 36FT-2018-06-23 | 2136.2 | A |  | 2018.06.23 | 1 | 原始损伤 | 分层损伤 | 边缘区域 | 前缘 | 下 | 0 | 10前肋轴线 | 右 | 36 | 0.5 | 10 | 10
|  |  | 挡泥板 | 右右壁板 | 大过载 | 36FT-2018-06-23 | 2136.2 | A |  | 2018.06.23 | 2 | 延续损伤 | 分层损伤 | 长桁端头 | 前缘 | 下 | 0 | 7肋轴线 | 右 | 63 | 0.5 | 18 | 12
|  |  | 后座 | 左上壁板 | 大过载 | 36FT-2018-06-23 | 2136.2 | A |  | 2018.06.23 | 1 | 原始损伤 | 分层损伤 | 其他区域 | 后墙 | 下 | 100 | 后段1肋轴线 | 右 | 25 | 0.3333333 | 20 | 10
|  |  | 后座 | 左上壁板 | 大过载 | 36FT-2018-06-23 | 2136.2 | A |  | 2018.06.23 | 2 | 原始损伤 | 分层损伤 | 其他区域 | 后缘 | 上 | 115 | 右侧边缘 | 左 | 5 | 1/3-1/2 | 28 | 17
|  |  | 后座 | 左上壁板 | 大过载 | 36FT-2018-06-23 | 2136.2 | A |  | 2018.06.23 | 3 | 原始损伤 | 分层损伤 | 其他区域 | 后缘 | 上 | 70 | 右侧边缘 | 左 | 5 | 0.6666667 | 30 | 20
|  |  | 后座 | 左上壁板 | 大过载 | 36FT-2018-06-23 | 2136.2 | A |  | 2018.06.23 | 4 | 原始损伤 | 分层损伤 | 边缘区域 | 后缘 | 上 | 0 | 右侧边缘 | 左 | 0 | 0.3333333 | 10 | 8
|  |  | 后座 | 左上壁板 | 大过载 | 36FT-2018-06-23 | 2136.2 | A |  | 2018.06.23 | 5 | 原始损伤 | 分层损伤 | 连接区域 | 后缘 | 上 | 60 | 后段7肋轴线 | 左 | 0 | 0.6666667 | 15 | 14
|  |  | 后座 | 左上壁板 | 大过载 | 36FT-2018-06-23 | 2136.2 | A |  | 2018.06.23 | 6 | 原始损伤 | 分层损伤 | 连接区域 | 后缘 | 上 | 90 | 后段17肋轴线 | 右 | 0 | 0.6666667 | 20 | 18
|  |  | 后座 | 左上壁板 | 大过载 | 36FT-2018-06-23 | 2136.2 | A |  | 2018.06.23 | 7 | 原始损伤 | 分层损伤 | 边缘区域 | 后墙 | 上 | 552 | 右侧边缘 | 右 | 0 | 0.5 | 6 | 11
|  |  | 后座 | 左上壁板 | 大过载 | 36FT-2018-06-23 | 2136.2 | A |  | 2018.06.23 | 8 | 原始损伤 | 分层损伤 | 边缘区域 | 后墙 | 上 | 425 | 右侧边缘 | 右 | 0 | 0.5 | 16 | 70
|  |  | 后座 | 左上壁板 | 大过载 | 36FT-2018-06-23 | 2136.2 | A |  | 2018.06.23 | 9 | 新增损伤 | 分层损伤 | 连接区域 | 梁轴线 | 上 | 15 | 2肋轴线 | 右 | 0 | 0.5 | 15 | 22
|  |  | 后座 | 左上壁板 | 大过载 | 36FT-2018-06-23 | 2136.2 | A |  | 2018.06.23 | 10 | 新增损伤 | 分层损伤 | 连接区域 | 梁轴线 | 下 | 15 | 2肋轴线 | 右 | 0 | 0.5 | 18 | 23
|  |  | 后座 | 左下壁板 | 大过载 | 36FT-2018-06-23 | 2136.2 | A |  | 2018.06.23 | 1 | 原始损伤 | 分层损伤 | 连接区域 | 后缘 | 上 | 105 | 后段14肋轴线 | 右 | 0 | 0.25 | 30 | 22
|  |  | 后座 | 左下壁板 | 大过载 | 36FT-2018-06-23 | 2136.2 | A |  | 2018.06.23 | 2 | 原始损伤 | 分层损伤 | 其他区域 | 后墙 | 上 | 450 | 左侧边缘 | 右 | 44 | 0.5 | 25 | 15
|  |  | 后座 | 左下壁板 | 大过载 | 36FT-2018-06-23 | 2136.2 | A |  | 2018.06.23 | 3 | 原始损伤 | 分层损伤 | 其他区域 | 后墙 | 上 | 486 | 左侧边缘 | 右 | 40 | 0.5 | 20 | 12
|  |  | 后座 | 左下壁板 | 大过载 | 36FT-2018-06-23 | 2136.2 | A |  | 2018.06.23 | 4 | 延续损伤 | 分层损伤 | 其他区域 | 后墙 | 上 | 417 | 4肋轴线 | 左 | 25 | 0.5 | 25 | 25
|  |  | 后座 | 左下壁板 | 大过载 | 36FT-2018-06-23 | 2136.2 | A |  | 2018.06.23 | 5 | 原始损伤 | 分层损伤 | 其他区域 | 后缘 | 上 | 90 | 后段15肋轴线 | 左 | 5 | 0.5 | 13 | 10
|  |  | 后座 | 左下壁板 | 大过载 | 36FT-2018-06-23 | 2136.2 | A |  | 2018.06.23 | 6 | 原始损伤 | 分层损伤 | 连接区域 | 后缘 | 上 | 72 | 后段10肋轴线 | 左 | 0 | 1/3-1/2 | 16 | 28
|  |  | 后座 | 左下壁板 | 大过载 | 36FT-2018-06-23 | 2136.2 | A |  | 2018.06.23 | 7 | 原始损伤 | 分层损伤 | 连接区域 | 后缘 | 上 | 82 | 后段4肋轴线 | 左 | 0 | 0.5 | 27 | 20
|  |  | 后座 | 左下壁板 | 大过载 | 36FT-2018-06-23 | 2136.2 | A |  | 2018.06.23 | 8 | 原始损伤 | 分层损伤 | 边缘区域 | 后缘 | 上 | 0 | 后段4肋轴线 | 左 | 0 | 1/3-1/2 | 29 | 15
|  |  | 后座 | 左下壁板 | 大过载 | 36FT-2018-06-23 | 2136.2 | A |  | 2018.06.23 | 9 | 原始损伤 | 分层损伤 | 边缘区域 | 后缘 | 上 | 98 | 右侧边缘 | 左 | 0 | 1/3-1/2 | 19 | 21
|  |  | 后座 | 左下壁板 | 大过载 | 36FT-2018-06-23 | 2136.2 | A |  | 2018.06.23 | 10 | 延续损伤 | 分层损伤 | 其他区域 | 梁轴线 | 下 | 2 | 2肋轴线 | 右 | 56 | 0.5 | 23 | 80
|  |  | 后座 | 左下壁板 | 大过载 | 36FT-2018-06-23 | 2136.2 | A |  | 2018.06.23 | 11 | 原始损伤 | 分层损伤 | 其他区域 | 后墙 | 上 | 500 | 左侧边缘 | 右 | 23 | 0.5 | 16 | 6
|  |  | 后座 | 左下壁板 | 大过载 | 36FT-2018-06-23 | 2136.2 | A |  | 2018.06.23 | 12 | 延续损伤 | 分层损伤 | 连接区域 | 梁轴线 | 上 | 0 | 2肋轴线 | 左 | 0 | 0.5 | 25 | 15
|  |  | 后座 | 左下壁板 | 大过载 | 36FT-2018-06-23 | 2136.2 | A |  | 2018.06.23 | 13 | 延续损伤 | 分层损伤 | 连接区域 | 后缘 | 上 | 88 | 后段17肋轴线 | 左 | 0 | 1/3-2/3 | 20 | 16
|  |  | 后座 | 左下壁板 | 大过载 | 36FT-2018-06-23 | 2136.2 | A |  | 2018.06.23 | 14 | 延续损伤 | 分层损伤 | 连接区域 | 前缘 | 下 | 78 | 后段13肋轴线 | 左 | 0 | 0.5 | 17 | 15
|  |  | 后座 | 右上壁板 | 大过载 | 36FT-2018-06-23 | 2136.2 | A |  | 2018.06.23 | 1 | 原始损伤 | 分层损伤 | 其他区域 | 梁轴线 | 上 | 11 | 5肋轴线 | 左 | 159 | 0.3333333 | 25 | 20
|  |  | 后座 | 右上壁板 | 大过载 | 36FT-2018-06-23 | 2136.2 | A |  | 2018.06.23 | 2 | 原始损伤 | 分层损伤 | 其他区域 | 梁轴线 | 上 | 16 | 5肋轴线 | 左 | 111 | 0.6666667 | 20 | 30
|  |  | 后座 | 右上壁板 | 大过载 | 36FT-2018-06-23 | 2136.2 | A |  | 2018.06.23 | 3 | 原始损伤 | 分层损伤 | 其他区域 | 梁轴线 | 下 | 14 | 5肋轴线 | 左 | 109 | 1/3-2/3 | 25 | 27
|  |  | 后座 | 右上壁板 | 大过载 | 36FT-2018-06-23 | 2136.2 | A |  | 2018.06.23 | 4 | 原始损伤 | 分层损伤 | 其他区域 | 后缘 | 上 | 85 | 右侧边缘 | 左 | 3 | 0.5 | 18 | 13
|  |  | 后座 | 右上壁板 | 大过载 | 36FT-2018-06-23 | 2136.2 | A |  | 2018.06.23 | 5 | 原始损伤 | 分层损伤 | 边缘区域 | 后缘 | 上 | 0 | 左侧边缘 | 右 | 159 | 0.3333333 | 9 | 16
|  |  | 后座 | 右上壁板 | 大过载 | 36FT-2018-06-23 | 2136.2 | A |  | 2018.06.23 | 6 | 原始损伤 | 分层损伤 | 边缘区域 | 后缘 | 上 | 0 | 后段15肋轴线 | 左 | 0 | 0.5 | 11 | 15
|  |  | 后座 | 右上壁板 | 大过载 | 36FT-2018-06-23 | 2136.2 | A |  | 2018.06.23 | 7 | 原始损伤 | 分层损伤 | 边缘区域 | 后缘 | 上 | 0 | 后段16肋轴线 | 右 | 11 | 0.6666667 | 14 | 10
|  |  | 后座 | 右上壁板 | 大过载 | 36FT-2018-06-23 | 2136.2 | A |  | 2018.06.23 | 8 | 原始损伤 | 分层损伤 | 边缘区域 | 后缘 | 上 | 0 | 后段17肋轴线 | 右 | 5 | 0.5 | 15 | 9
|  |  | 后座 | 右上壁板 | 大过载 | 36FT-2018-06-23 | 2136.2 | A |  | 2018.06.23 | 9 | 原始损伤 | 分层损伤 | 边缘区域 | 后缘 | 上 | 0 | 后段17肋轴线 | 右 | 46 | 0.3333333 | 20 | 9
|  |  | 后座 | 右下壁板 | 大过载 | 36FT-2018-06-23 | 2136.2 | A |  | 2018.06.23 | 1 | 原始损伤 | 分层损伤 | 边缘区域 | 后缘 | 上 | 0 | 后段8肋轴线 | 右 | 5 | 0.6666667 | 15 | 10
|  |  | 后座 | 右下壁板 | 大过载 | 36FT-2018-06-23 | 2136.2 | A |  | 2018.06.23 | 2 | 原始损伤 | 分层损伤 | 边缘区域 | 后缘 | 上 | 0 | 后段7肋轴线 | 左 | 9 | 0.3333333 | 17 | 10
|  |  | 后座 | 右下壁板 | 大过载 | 36FT-2018-06-23 | 2136.2 | A |  | 2018.06.23 | 3 | 原始损伤 | 分层损伤 | 边缘区域 | 后缘 | 上 | 0 | 后段6肋轴线 | 右 | 0 | 0.5 | 20 | 6
|  |  | 后座 | 右下壁板 | 大过载 | 36FT-2018-06-23 | 2136.2 | A |  | 2018.06.23 | 4 | 原始损伤 | 分层损伤 | 边缘区域 | 后缘 | 上 | 0 | 后段5肋轴线 | 左 | 45 | 0.25 | 20 | 10
|  |  | 后座 | 右下壁板 | 大过载 | 36FT-2018-06-23 | 2136.2 | A |  | 2018.06.23 | 5 | 原始损伤 | 分层损伤 | 边缘区域 | 后缘 | 上 | 0 | 后段5肋轴线 | 左 | 30 | 0.5 | 13 | 8
|  |  | 后座 | 右下壁板 | 大过载 | 36FT-2018-06-23 | 2136.2 | A |  | 2018.06.23 | 6 | 原始损伤 | 分层损伤 | 边缘区域 | 后缘 | 上 | 0 | 后段5肋轴线 | 左 | 0 | 0.5 | 15 | 10
|  |  | 后座 | 右下壁板 | 大过载 | 36FT-2018-06-23 | 2136.2 | A |  | 2018.06.23 | 7 | 原始损伤 | 分层损伤 | 边缘区域 | 后缘 | 上 | 0 | 后段5肋轴线 | 右 | 40 | 1/3-2/3 | 20 | 10
|  |  | 后座 | 右下壁板 | 大过载 | 36FT-2018-06-23 | 2136.2 | A |  | 2018.06.23 | 8 | 原始损伤 | 分层损伤 | 边缘区域 | 后缘 | 上 | 0 | 后段4肋轴线 | 左 | 0 | 0.5 | 12 | 7
|  |  | 后座 | 右下壁板 | 大过载 | 36FT-2018-06-23 | 2136.2 | A |  | 2018.06.23 | 9 | 原始损伤 | 分层损伤 | 边缘区域 | 后缘 | 上 | 0 | 右侧边缘 | 左 | 0 | 0.25 | 15 | 20
|  |  | 后座 | 右下壁板 | 大过载 | 36FT-2018-06-23 | 2136.2 | A |  | 2018.06.23 | 10 | 原始损伤 | 分层损伤 | 其他区域 | 后缘 | 上 | 90 | 后段14肋轴线 | 右 | 2 | 0.3333333 | 14 | 12
|  |  | 后座 | 右下壁板 | 大过载 | 36FT-2018-06-23 | 2136.2 | A |  | 2018.06.23 | 11 | 原始损伤 | 分层损伤 | 其他区域 | 后缘 | 上 | 77 | 后段13肋轴线 | 右 | 2 | 0.3333333 | 12 | 15
|  |  | 后座 | 右下壁板 | 大过载 | 36FT-2018-06-23 | 2136.2 | A |  | 2018.06.23 | 12 | 原始损伤 | 分层损伤 | 其他区域 | 后缘 | 上 | 75 | 后段12肋轴线 | 右 | 3 | 0.3333333 | 12 | 15
|  |  | 后座 | 右下壁板 | 大过载 | 36FT-2018-06-23 | 2136.2 | A |  | 2018.06.23 | 13 | 原始损伤 | 分层损伤 | 连接区域 | 后缘 | 上 | 75 | 后段11肋轴线 | 右 | 0 | 0.3333333 | 17 | 18
|  |  | 后座 | 右下壁板 | 大过载 | 36FT-2018-06-23 | 2136.2 | A |  | 2018.06.23 | 14 | 原始损伤 | 分层损伤 | 其他区域 | 后缘 | 上 | 69 | 后段7肋轴线 | 右 | 1 | 0.3333333 | 10 | 12
|  |  | 后座 | 右下壁板 | 大过载 | 36FT-2018-06-23 | 2136.2 | A |  | 2018.06.23 | 15 | 延续损伤 | 分层损伤 | 其他区域 | 后墙 | 上 | 495 | 2肋轴线 | 左 | 80 | 0.3333333 | 18 | 8
|  |  | 后座 | 右下壁板 | 大过载 | 36FT-2018-06-23 | 2136.2 | A |  | 2018.06.23 | 16 | 新增损伤 | 分层损伤 | 其他区域 | 梁轴线 | 下 | 370 | 右侧边缘 | 左 | 270 | 0.3333333 | 20 | 12
|  |  | 车把 | 左左蒙皮 | 大过载 | 36FT-2018-06-23 | 2136.2 | A |  | 2018.06.23 | 0
|  |  | 车把 | 左右蒙皮 | 大过载 | 36FT-2018-06-23 | 2136.2 | A |  | 2018.06.23 | 0
|  |  | 车把 | 右左蒙皮 | 大过载 | 36FT-2018-06-23 | 2136.2 | A |  | 2018.06.23 | 0
|  |  | 车把 | 右右蒙皮 | 大过载 | 36FT-2018-06-23 | 2136.2 | A |  | 2018.06.23 | 0
Note on M2: 原始损伤：出厂检测即带有的损伤 新增损伤：定检时检出的新损伤 扩展损伤：定检时检出的扩展损伤 延续损伤：新增或扩展后的损伤在后续定检中未发生变化的损伤
Note on O2: 口框区域：损伤在壁板口框区域 连接区域：损伤在壁板与骨架的机械连接区 蜂窝区域：损伤在蜂窝夹芯结构 长桁端头：损伤在壁板长桁中断区域(一般为长桁/肋交汇区域) 边缘区域：损伤在壁板自由边区域(无机械连接区域) 其他区域：损伤在除上述以外的区域
Note on Y2: 发生扩展的损伤须填写扩展前的缺陷

## Sheet1
a | 0001 | A | 前轮 | 左上壁板 | 200fh定检 | 36FT-2016-001 | 1392h | 超声A扫 | 占祥能、汪洪亮 | 2016.05.27 | 1 | 原始损伤 | 分层损伤 | 其他区域 | 2墙轴线 | 上 | 370 | 10肋轴线 | 左 | 50 | 1/2-1/3 | 15 | 20
[11 empty] | 2 | 原始损伤 | 分层损伤 | 口框区域 | 1墙轴线 | 上 | 50 | 12肋轴线 | 左 | 40 | 0.6 | 55 | 19
[11 empty] | 3 | 原始损伤 | 分层损伤 | 其他区域 | 1墙轴线 | 下 | 56 | 11肋轴线 | 左 | 11 | 1/2-2/3 | 31 | 16
[11 empty] | 4 | 原始损伤 | 分层损伤 | 其他区域 | 1墙轴线 | 下 | 110 | 12肋轴线 | 右 | 126 | 0.6 | 18 | 8
[11 empty] | 5 | 原始损伤 | 分层损伤 | 口框区域 | 前缘 | 下 | 156 | 11肋轴线 | 右 | 4 | 0.3333333 | 7 | 20
[11 empty] | 6 | 新增损伤 | 分层损伤 | 其他区域 | 2墙轴线 | 上 | 220 | 10肋轴线 | 左 | 60 | 0.5 | 20 | 25
[11 empty] | 7 | 新增损伤 | 分层损伤 | 边缘区域 | 3墙轴线 | 上 | 0 | 10肋轴线 | 左 | 50 | 0.75 | 22 | 5
|  |  |  | 左下壁板 | 200fh定检 | 36FT-2016-200-002 | 1383h | 超声A扫 | 王洁、唐益佳 | 2016.06.16 | 1 | 原始损伤 | 分层损伤 | 边缘区域 | 前缘 | 下 | 0 | 左侧边缘 | 左 | 1623 | 0.3333333 | 20 | 5
[11 empty] | 2 | 原始损伤 | 分层损伤 | 边缘区域 | 前缘 | 下 | 0 | 左侧边缘 | 左 | 1085 | 0.6666667 | 22 | 5
[11 empty] | 3 | 原始损伤 | 分层损伤 | 边缘区域 | 前缘 | 下 | 0 | 左侧边缘 | 左 | 995 | 0.6666667 | 70 | 20
[11 empty] | 4 | 扩展损伤 | 分层损伤 | 边缘区域 | 前缘 | 下 | 0 | 左侧边缘 | 左 | 953 | 0.6666667 | 26 | 8 | 2//3 | 16 | 8
[11 empty] | 5 | 原始损伤 | 分层损伤 | 边缘区域 | 前缘 | 下 | 0 | 左侧边缘 | 左 | 885 | 0.6666667 | 45 | 13
[11 empty] | 6 | 扩展损伤 | 分层损伤 | 边缘区域 | 前缘 | 下 | 0 | 左侧边缘 | 左 | 363 | 0.3333333 | 420 | 10 | 0.6666667 | 330 | 10
[11 empty] | 7 | 原始损伤 | 分层损伤 | 其他区域 | 后缘 | 上 | 0 | 13肋轴线 | 左 | 0 | 1/2-1/3 | 47 | 90
[11 empty] | 8 | 原始损伤 | 分层损伤 | 其他区域 | 3墙轴线 | 下 | 130 | 13肋轴线 | 左 | 25 | 0.5 | 15 | 17
[11 empty] | 9 | 原始损伤 | 分层损伤 | 其他区域 | 3墙轴线 | 下 | 228 | 13肋轴线 | 左 | 57 | 1/3-1/2 | 27 | 22
[11 empty] | 10 | 原始损伤 | 分层损伤 | 其他区域 | 3墙轴线 | 下 | 245 | 13肋轴线 | 左 | 133 | 0.5 | 10 | 9
[11 empty] | 11 | 原始损伤 | 分层损伤 | 其他区域 | 3墙轴线 | 下 | 245 | 13肋轴线 | 左 | 157 | 0.5 | 9 | 14
[11 empty] | 12 | 原始损伤 | 分层损伤 | 其他区域 | 3墙轴线 | 下 | 237 | 13肋轴线 | 左 | 223 | 0.5 | 15 | 29
[11 empty] | 13 | 原始损伤 | 分层损伤 | 其他区域 | 前缘 | 下 | 258 | 12肋轴线 | 左 | 97 | 0.5 | 10 | 15
[11 empty] | 14 | 原始损伤 | 分层损伤 | 边缘区域 | 前缘 | 下 | 0 | 9肋轴线 | 左 | 25 | 0.6666667 | 12 | 14
[11 empty] | 15 | 原始损伤 | 分层损伤 | 边缘区域 | 前缘 | 下 | 0 | 左侧边缘 | 左 | 102 | 0.125 | 10 | 65
[11 empty] | 16 | 原始损伤 | 分层损伤 | 边缘区域 | 后缘 | 上 | 0 | 6肋轴线 | 左 | 35 | 0.3333333 | 52 | 18
[11 empty] | 17 | 原始损伤 | 分层损伤 | 其他区域 | 1墙轴线 | 上 | 5 | 17肋轴线 | 右 | 50 | 0.1666667 | 10 | 40
[11 empty] | 18 | 原始损伤 | 分层损伤 | 其他区域 | 1墙轴线 | 下 | 70 | 3肋轴线 | 左 | 271 | 0.5 | 20 | 9
[11 empty] | 19 | 原始损伤 | 分层损伤 | 其他区域 | 2墙轴线 | 下 | 160 | 4肋轴线 | 右 | 25 | 0.1666667 | 9 | 14
[11 empty] | 20 | 原始损伤 | 分层损伤 | 边缘区域 | 前缘 | 下 | 0 | 10肋轴线 | 左 | 199 | 0.3333333 | 24 | 11
[11 empty] | 21 | 新增损伤 | 分层损伤 | 其他区域 | 1墙轴线 | 上 | 0 | 17肋轴线 | 右 | 80 | 0.25 | 10 | 10
[11 empty] | 22 | 新增损伤 | 分层损伤 | 口框区域 | 前缘 | 下 | 100 | 14肋轴线 | 左 | 40 | 0.5 | 7 | 41
[11 empty] | 23 | 新增损伤 | 分层损伤 | 其他区域 | 后缘 | 上 | 20 | 2肋轴线 | 右 | 0 | 0.5 | 6 | 25
[11 empty] | 24 | 新增损伤 | 分层损伤 | 其他区域 | 前缘 | 下 | 0 | 左侧边缘 | 右 | 840 | 0.5 | 20 | 6
25
26
|  |  |  | 右上壁板 | 200fh定检 | 36FT-2016-200-002 | 1383h | 超声A扫 | 王洁、唐益佳 | 2016.06.16 | 1 | 原始损伤 | 分层损伤 | 其他区域 | 前缘 | 下 | 400 | 左侧边缘 | 右 | 42 | 0.5 | 48 | 20
[11 empty] | 2 | 原始损伤 | 分层损伤 | 其他区域 | 1墙轴线 | 下 | 75 | 11肋轴线 | 右 | 23 | 0.6666667 | 18 | 30
[11 empty] | 3 | 原始损伤 | 分层损伤 | 其他区域 | 1墙轴线 | 下 | 127 | 12肋轴线 | 左 | 122 | 1/3-2/3 | 45 | 25
[11 empty] | 4 | 原始损伤 | 分层损伤 | 口框区域 | 2墙轴线 | 上 | 270 | 14肋轴线 | 右 | 0 | 1/5-1/4 | 10 | 35
[11 empty] | 5 | 原始损伤 | 分层损伤 | 口框区域 | 2墙轴线 | 上 | 210 | 14肋轴线 | 右 | 0 | 0.2 | 12 | 60
[11 empty] | 6 | 原始损伤 | 分层损伤 | 口框区域 | 2墙轴线 | 上 | 340 | 15肋轴线 | 左 | 35 | 1/6-1/5 | 15 | 45
[11 empty] | 7 | 原始损伤 | 分层损伤 | 口框区域 | 2墙轴线 | 上 | 190 | 15肋轴线 | 左 | 25 | 0.3333333 | 7 | 60
[11 empty] | 8 | 原始损伤 | 分层损伤 | 边缘区域 | 1墙轴线 | 上 | 149 | 左侧边缘 | 右 | 0 | 0.5 | 8 | 15
[11 empty] | 9 | 原始损伤 | 分层损伤 | 边缘区域 | 1墙轴线 | 上 | 45 | 左侧边缘 | 右 | 0 | 1/4-1/3 | 65 | 17
[11 empty] | 10 | 延续损伤 | 分层损伤 | 口框区域 | 1墙轴线 | 上 | 40 | 12肋轴线 | 右 | 0 | 1/3-7/8 | 7 | 100
[11 empty] | 11 | 新增损伤 | 分层损伤 | 边缘区域 | 2墙轴线 | 上 | 5 | 左侧边缘 | 右 | 5 | 0.1666667 | 25 | 10
[11 empty] | 12 | 新增损伤 | 分层损伤 | 其他区域 | 1墙轴线 | 上 | 50 | 10肋轴线 | 右 | 265 | 0.3333333 | 30 | 5
|  |  |  | 右下壁板 | 200fh定检 | 36FT-2016-200-002 | 1383h | 超声A扫 | 王洁、唐益佳 | 2016.06.16 | 1 | 原始损伤 | 分层损伤 | 边缘区域 | 前缘 | 下 | 0 | 9肋轴线 | 右 | 0 | 0.3333333 | 64 | 38
[11 empty] | 2 | 原始损伤 | 分层损伤 | 边缘区域 | 前缘 | 下 | 0 | 6肋轴线 | 右 | 130 | 1/3-1/2 | 25 | 25
[11 empty] | 3 | 原始损伤 | 分层损伤 | 边缘区域 | 前缘 | 下 | 0 | 3肋轴线 | 右 | 150 | 0.3333333 | 20 | 20
[11 empty] | 4 | 原始损伤 | 分层损伤 | 其他区域 | 1墙轴线 | 上 | 10 | 右侧边缘 | 左 | 190 | 0.3333333 | 18 | 34
[11 empty] | 5 | 原始损伤 | 分层损伤 | 边缘区域 | 前缘 | 下 | 0 | 15肋轴线 | 左 | 10 | 1/2-2/3 | 66 | 15
[11 empty] | 6 | 原始损伤 | 分层损伤 | 其他区域 | 前缘 | 下 | 315 | 5肋轴线 | 左 | 0 | 0.3333333 | 30 | 27
[11 empty] | 7 | 原始损伤 | 分层损伤 | 口框区域 | 2墙轴线 | 下 | 122 | 4肋轴线 | 左 | 12 | 0.3333333 | 47 | 14
[11 empty] | 8 | 原始损伤 | 分层损伤 | 其他区域 | 2墙轴线 | 上 | 0 | 10肋轴线 | 左 | 0 | 0.3333333 | 100 | 50
[11 empty] | 9 | 原始损伤 | 分层损伤 | 其他区域 | 前缘 | 下 | 230 | 9肋轴线 | 右 | 285 | 0.3333333 | 30 | 28
[11 empty] | 10 | 原始损伤 | 分层损伤 | 其他区域 | 2墙轴线 | 上 | 0 | 右侧边缘 | 左 | 35 | 0.2 | 27 | 30
[11 empty] | 11 | 原始损伤 | 分层损伤 | 其他区域 | 2墙轴线 | 下 | 83 | 10肋轴线 | 右 | 0 | 1/3-1/2 | 28 | 38
[11 empty] | 12 | 延续损伤 | 分层损伤 | 边缘区域 | 前缘 | 下 | 0 | 10肋轴线 | 左 | 110 | 0.2 | 20 | 26
[11 empty] | 13 | 延续损伤 | 分层损伤 | 其他区域 | 1墙轴线 | 下 | 75 | 2肋轴线 | 右 | 130 | 1/4-1/2 | 20 | 13
[11 empty] | 14 | 延续损伤 | 分层损伤 | 其他区域 | 2墙轴线 | 上 | 0 | 2肋轴线 | 右 | 0 | 0.2857143 | 14 | 4
|  |  | 挡泥板 | 左左壁板 | 200fh定检 | 36FT-2016-200-002 | 1383h | 超声A扫 | 王洁、唐益佳 | 2016.06.16 | 1 | 原始损伤 | 分层损伤 | 边缘区域 | 前缘 | 下 | 0 | 6肋轴线 | 右 | 45 | 0.5 | 29 | 17
[11 empty] | 2 | 原始损伤 | 分层损伤 | 其他区域 | 前缘 | 下 | 45 | 10前肋轴线 | 左 | 2 | 0.5 | 17 | 14
[11 empty] | 3 | 原始损伤 | 分层损伤 | 边缘区域 | 前缘 | 下 | 0 | 10前肋轴线 | 左 | 22 | 1/2-1/3 | 14 | 57
[11 empty] | 4 | 原始损伤 | 分层损伤 | 边缘区域 | 前缘 | 下 | 0 | 9肋轴线 | 左 | 20 | 0.5 | 12 | 15
[11 empty] | 5 | 原始损伤 | 分层损伤 | 其他区域 | 前缘 | 下 | 45 | 9肋轴线 | 左 | 2 | 0.5 | 20 | 15
[11 empty] | 6 | 原始损伤 | 分层损伤 | 其他区域 | 前缘 | 下 | 50 | 9前肋轴线 | 右 | 19 | 0.3333333 | 10 | 12
[11 empty] | 7 | 原始损伤 | 分层损伤 | 口框区域 | 后缘 | 下 | 44 | 9肋轴线 | 右 | 110 | 0.5 | 71 | 6
[11 empty] | 8 | 扩展损伤 | 分层损伤 | 边缘区域 | 前缘 | 下 | 0 | 1肋轴线 | 右 | 5 | 0.25 | 30 | 14 | 0.25 | 21 | 14
[11 empty] | 9 | 延续损伤 | 分层损伤 | 口框区域 | 2梁轴线 | 上 | 70 | 5肋轴线 | 左 | 135 | 0.1666667 | 25 | 5
[11 empty] | 10 | 延续损伤 | 分层损伤 | 口框区域 | 2梁轴线 | 上 | 55 | 9肋轴线 | 左 | 0 | 0.5 | 12 | 93
[11 empty] | 11 | 延续损伤 | 分层损伤 | 口框区域 | 2梁轴线 | 上 | 15 | 9肋轴线 | 右 | 100 | 0.5 | 25 | 5
[11 empty] | 12 | 新增损伤 | 分层损伤 | 口框区域 | 后缘 | 上 | 80 | 10肋轴线 | 左 | 15 | 0.5 | 10 | 65
|  |  |  | 左右壁板 | 200fh定检 | 36FT-2016-200-002 | 1383h | 超声A扫 | 王洁、唐益佳 | 2016.06.16 | 1 | 原始损伤 | 分层损伤 | 边缘区域 | 后缘 | 上 | 0 | 11肋轴线 | 右 | 40 | 0.3333333 | 35 | 24
[11 empty] | 2 | 原始损伤 | 分层损伤 | 边缘区域 | 前缘 | 下 | 0 | 4前肋轴线 | 左 | 55 | 1/3-1/2 | 48 | 15
[11 empty] | 3 | 原始损伤 | 分层损伤 | 边缘区域 | 前缘 | 下 | 0 | 3肋轴线 | 左 | 80 | 0.5 | 10 | 10
[11 empty] | 4 | 原始损伤 | 分层损伤 | 其他区域 | 前缘 | 下 | 50 | 6肋轴线 | 左 | 48 | 0.5 | 10 | 10
[11 empty] | 5 | 扩展损伤 | 分层损伤 | 边缘区域 | 前缘 | 下 | 0 | 9前肋轴线 | 左 | 95 | 0.5 | 180 | 14 | 0.5 | 105 | 14
[11 empty] | 6 | 扩展损伤 | 分层损伤 | 边缘区域 | 前缘 | 下 | 0 | 9前肋轴线 | 左 | 20 | 1/3-1/2 | 97 | 15 | 0.5 | 30 | 5
[11 empty] | 7 | 扩展损伤 | 分层损伤 | 边缘区域 | 前缘 | 下 | 0 | 9前肋轴线 | 左 | 20 | 1/3-1/2 | 97 | 15 | 1/3-1/2 | 20 | 15
[11 empty] | 8 | 原始损伤 | 分层损伤 | 其他区域 | 前缘 | 下 | 317 | 1肋轴线 | 左 | 0 | 0.6666667 | 17 | 22
[11 empty] | 9 | 原始损伤 | 分层损伤 | 口框区域 | 1梁轴线 | 上 | 180 | 1肋轴线 | 右 | 5 | 0.3333333 | 15 | 10
[11 empty] | 10 | 原始损伤 | 分层损伤 | 边缘区域 | 后缘 | 上 | 40 | 4肋轴线 | 左 | 40 | 0.2 | 28 | 14
[11 empty] | 11 | 原始损伤 | 分层损伤 | 其他区域 | 2梁轴线 | 上 | 400 | 4肋轴线 | 左 | 75 | 1/2-2/3 | 115 | 13
[11 empty] | 12 | 原始损伤 | 分层损伤 | 其他区域 | 2梁轴线 | 下 | 186 | 4肋轴线 | 左 | 70 | 1/2-2/3 | 122 | 13
[11 empty] | 13 | 延续损伤 | 分层损伤 | 其他区域 | 2梁轴线 | 上 | 550 | 右侧边缘 | 左 | 26 | 1/3-1/2 | 10 | 14
[11 empty] | 14 | 延续损伤 | 分层损伤 | 边缘区域 | 1梁轴线 | 下 | 425 | 右侧边缘 | 左 | 0 | 0.2 | 4 | 20
[11 empty] | 15 | 扩展损伤 | 分层损伤 | 边缘区域 | 1梁轴线 | 下 | 345 | 右侧边缘 | 左 | 0 | 0.2 | 7 | 30 | 0.5 | 7 | 16
[11 empty] | 16 | 扩展损伤 | 分层损伤 | 边缘区域 | 1梁轴线 | 下 | 242 | 右侧边缘 | 左 | 0 | 0.1666667 | 6 | 73 | 0.5 | 6 | 20
[11 empty] | 17 | 扩展损伤 | 分层损伤 | 边缘区域 | 1梁轴线 | 下 | 170 | 右侧边缘 | 左 | 0 | 0.1666667 | 10 | 80 | 0.1666667 | 5 | 27
[11 empty] | 18 | 新增损伤 | 分层损伤 | 口框区域 | 1梁轴线 | 上 | 90 | 4肋轴线 | 左 | 5 | 0.1666667 | 8 | 13
[11 empty] | 19 | 新增损伤 | 分层损伤 | 边缘区域 | 前缘 | 下 | 0 | 4肋轴线 | 右 | 25 | 1/2-4/5 | 60 | 8
[11 empty] | 20 | 新增损伤 | 分层损伤 | 口框区域 | 2梁轴线 | 上 | 40 | 10肋轴线 | 左 | 40 | 0.5 | 33 | 7
[11 empty] | 21 | 新增损伤 | 分层损伤 | 口框区域 | 2梁轴线 | 上 | 30 | 10肋轴线 | 左 | 115 | 0.5 | 46 | 5
|  |  |  | 右左壁板 | 200fh定检 | 36FT-2016-200-002 | 1383h | 超声A扫 | 王洁、唐益佳 | 2016.06.16 | 1 | 原始损伤 | 分层损伤 | 其他区域 | 后缘 | 下 | 40 | 8肋轴线 | 右 | 0 | 0.5 | 12 | 15
[11 empty] | 2 | 原始损伤 | 分层损伤 | 其他区域 | 后缘 | 下 | 66 | 7肋轴线 | 右 | 0 | 0.6666667 | 21 | 19
[11 empty] | 3 | 原始损伤 | 分层损伤 | 其他区域 | 后缘 | 下 | 30 | 10前肋轴线 | 左 | 3 | 0.5 | 15 | 9
[11 empty] | 4 | 原始损伤 | 分层损伤 | 其他区域 | 后缘 | 下 | 50 | 9前肋轴线 | 右 | 0 | 0.6666667 | 14 | 14
|  |  |  | 右右壁板 | 200fh定检 | 36FT-2016-200-002 | 1383h | 超声A扫 | 王洁、唐益佳 | 2016.06.16 | 1 | 原始损伤 | 分层损伤 | 边缘区域 | 后缘 | 下 | 0 | 10肋轴线 | 左 | 40 | 0.5 | 10 | 10
[11 empty] | 2 | 原始损伤 | 分层损伤 | 边缘区域 | 后缘 | 下 | 0 | 10肋轴线 | 左 | 5 | 0.25 | 12 | 5
[11 empty] | 3 | 原始损伤 | 分层损伤 | 边缘区域 | 后缘 | 下 | 0 | 10肋轴线 | 右 | 33 | 0.25 | 10 | 5
[11 empty] | 4 | 扩展损伤 | 分层损伤 | 边缘区域 | 后缘 | 下 | 0 | 10肋轴线 | 右 | 80 | 1/5-1/2 | 35 | 10 | 1/5-1/2 | 20 | 10
[11 empty] | 5 | 原始损伤 | 分层损伤 | 其他区域 | 后缘 | 下 | 25 | 9肋轴线 | 左 | 2 | 0.5 | 17 | 6
|  |  | 后座 | 左上壁板 | 200fh定检 | 36FT-2016-200-002 | 1383h | 超声A扫 | 王洁、唐益佳 | 2016.06.16 | 1 | 原始损伤 | 分层损伤 | 边缘区域 | 后缘 | 上 | 0 | 后段15肋轴线 | 左 | 20 | 0.5 | 10 | 8
[11 empty] | 2 | 原始损伤 | 分层损伤 | 其他区域 | 后缘 | 上 | 90 | 后段13肋轴线 | 右 | 0 | 0.5 | 6 | 9
[11 empty] | 3 | 原始损伤 | 分层损伤 | 其他区域 | 后缘 | 上 | 93 | 后段10肋轴线 | 右 | 0 | 0.5 | 20 | 15
[11 empty] | 4 | 原始损伤 | 分层损伤 | 其他区域 | 后缘 | 上 | 93 | 后段17肋轴线 | 左 | 20 | 0.3333333 | 47 | 20
[11 empty] | 5 | 原始损伤 | 分层损伤 | 其他区域 | 后缘 | 上 | 45 | 后段17肋轴线 | 左 | 0 | 0.5 | 18 | 20
[11 empty] | 6 | 原始损伤 | 分层损伤 | 其他区域 | 后缘 | 上 | 104 | 后段17肋轴线 | 右 | 4 | 0.6666667 | 15 | 25
[11 empty] | 7 | 原始损伤 | 分层损伤 | 其他区域 | 后缘 | 上 | 0 | 后段17肋轴线 | 右 | 35 | 0.3333333 | 25 | 20
[11 empty] | 8 | 原始损伤 | 分层损伤 | 其他区域 | 后缘 | 上 | 95 | 后段16肋轴线 | 右 | 0 | 1/3-1/2 | 24 | 15
[11 empty] | 9 | 原始损伤 | 分层损伤 | 其他区域 | 后缘 | 上 | 103 | 后段15肋轴线 | 右 | 2 | 0.3333333 | 20 | 20
[11 empty] | 10 | 原始损伤 | 分层损伤 | 边缘区域 | 后缘 | 上 | 0 | 后段14肋轴线 | 左 | 35 | 0.6666667 | 15 | 18
[11 empty] | 11 | 原始损伤 | 分层损伤 | 边缘区域 | 后缘 | 上 | 0 | 后段14肋轴线 | 右 | 26 | 0.5 | 28 | 16
[11 empty] | 12 | 原始损伤 | 分层损伤 | 其他区域 | 后缘 | 上 | 50 | 后段12肋轴线 | 右 | 5 | 0.5 | 15 | 25
[11 empty] | 13 | 原始损伤 | 分层损伤 | 其他区域 | 后缘 | 上 | 70 | 后段11肋轴线 | 右 | 0 | 0.6666667 | 15 | 20
[11 empty] | 14 | 原始损伤 | 分层损伤 | 其他区域 | 后缘 | 上 | 75 | 后段7肋轴线 | 右 | 0 | 1/5-1/2 | 15 | 9
[11 empty] | 15 | 原始损伤 | 分层损伤 | 其他区域 | 后缘 | 上 | 90 | 后段4肋轴线 | 右 | 0 | 0.5 | 25 | 23
[11 empty] | 16 | 原始损伤 | 分层损伤 | 边缘区域 | 后缘 | 上 | 0 | 后段11肋轴线 | 左 | 117 | 0.5 | 17 | 13
[11 empty] | 17 | 原始损伤 | 分层损伤 | 其他区域 | 后缘 | 上 | 88 | 后段9肋轴线 | 右 | 2 | 0.5 | 22 | 20
[11 empty] | 18 | 原始损伤 | 分层损伤 | 边缘区域 | 后缘 | 上 | 0 | 右侧边缘 | 左 | 0 | 0.5 | 13 | 19
[11 empty] | 19 | 原始损伤 | 分层损伤 | 其他区域 | 后缘 | 上 | 28 | 右侧边缘 | 左 | 28 | 0.5 | 11 | 18
[11 empty] | 20 | 原始损伤 | 分层损伤 | 其他区域 | 后缘 | 上 | 72 | 后段5肋轴线 | 右 | 0 | 0.3333333 | 18 | 10
[11 empty] | 21 | 延续损伤 | 分层损伤 | 边缘区域 | 后缘 | 上 | 0 | 后段17肋轴线 | 右 | 60 | 1/3-1/2 | 31 | 16
[11 empty] | 22 | 延续损伤 | 分层损伤 | 边缘区域 | 后缘 | 上 | 0 | 后段17肋轴线 | 左 | 0 | 1/3-1/2 | 17 | 18
[11 empty] | 23 | 延续损伤 | 分层损伤 | 边缘区域 | 后缘 | 上 | 0 | 后段17肋轴线 | 左 | 40 | 0.5 | 16 | 14
[11 empty] | 24 | 新增损伤 | 分层损伤 | 长桁端头 | 后墙 | 上 | 55 | 6肋轴线 | 左 | 5 | 0.5 | 60 | 25
|  |  |  | 左下壁板 | 200fh定检 | 36FT-2016-200-002 | 1383h | 超声A扫 | 王洁、唐益佳 | 2016.06.16 | 1 | 原始损伤 | 分层损伤 | 边缘区域 | 后缘 | 上 | 72 | 左侧边缘 | 右 | 0 | 0.5 | 10 | 12
[11 empty] | 2 | 原始损伤 | 分层损伤 | 边缘区域 | 后墙 | 上 | 485 | 左侧边缘 | 右 | 0 | 0.6666667 | 20 | 10
[11 empty] | 3 | 原始损伤 | 分层损伤 | 其他区域 | 后缘 | 上 | 160 | 后段7肋轴线 | 右 | 0 | 0.5 | 13 | 10
[11 empty] | 4 | 原始损伤 | 分层损伤 | 边缘区域 | 后缘 | 上 | 0 | 后段6肋轴线 | 左 | 60 | 0.5 | 14 | 10
[11 empty] | 5 | 原始损伤 | 分层损伤 | 边缘区域 | 后缘 | 上 | 0 | 后段9肋轴线 | 左 | 0 | 0.5 | 25 | 10
[11 empty] | 6 | 原始损伤 | 分层损伤 | 边缘区域 | 后缘 | 上 | 85 | 后段9肋轴线 | 左 | 0 | 0.5 | 15 | 11
[11 empty] | 7 | 原始损伤 | 分层损伤 | 边缘区域 | 后缘 | 上 | 0 | 后段10肋轴线 | 右 | 110 | 0.5 | 15 | 9
[11 empty] | 8 | 原始损伤 | 分层损伤 | 边缘区域 | 后缘 | 上 | 0 | 后段14肋轴线 | 右 | 70 | 0.75 | 15 | 8
[11 empty] | 9 | 原始损伤 | 分层损伤 | 其他区域 | 后缘 | 上 | 95 | 后段17肋轴线 | 左 | 3 | 0.3333333 | 20 | 8
[11 empty] | 10 | 原始损伤 | 分层损伤 | 其他区域 | 后缘 | 上 | 100 | 后段16肋轴线 | 右 | 40 | 0.3333333 | 15 | 10
[11 empty] | 11 | 原始损伤 | 分层损伤 | 边缘区域 | 后缘 | 上 | 0 | 后段16肋轴线 | 右 | 30 | 0.6666667 | 20 | 13
[11 empty] | 12 | 原始损伤 | 分层损伤 | 边缘区域 | 后缘 | 上 | 0 | 后段16肋轴线 | 左 | 54 | 0.3333333 | 8 | 10
[11 empty] | 13 | 原始损伤 | 分层损伤 | 其他区域 | 后缘 | 上 | 0 | 后段16肋轴线 | 左 | 89 | 0.3333333 | 15 | 15
[11 empty] | 14 | 原始损伤 | 分层损伤 | 边缘区域 | 后缘 | 上 | 75 | 后段12肋轴线 | 左 | 8 | 0.6666667 | 10 | 22
[11 empty] | 15 | 原始损伤 | 分层损伤 | 边缘区域 | 后缘 | 上 | 280 | 左侧边缘 | 右 | 0 | 0.3333333 | 15 | 55
[11 empty] | 16 | 原始损伤 | 分层损伤 | 边缘区域 | 后缘 | 上 | 0 | 左侧边缘 | 右 | 0 | 0.5 | 12 | 20
[11 empty] | 17 | 原始损伤 | 分层损伤 | 边缘区域 | 后缘 | 上 | 0 | 后段6肋轴线 | 右 | 59 | 1/3-1/2 | 15 | 9
[11 empty] | 18 | 新增损伤 | 分层损伤 | 边缘区域 | 后缘 | 上 | 0 | 右侧边缘 | 左 | 0 | 0.6666667 | 20 | 16
|  |  |  | 右上壁板 | 200fh定检 | 36FT-2016-200-002 | 1383h | 超声A扫 | 王洁、唐益佳 | 2016.06.16 | 1 | 原始损伤 | 分层损伤 | 边缘区域 | 后缘 | 上 | 0 | 后段17肋轴线 | 右 | 100 | 0.5 | 20 | 10
[11 empty] | 2 | 原始损伤 | 分层损伤 | 边缘区域 | 前缘 | 下 | 271 | 左侧边缘 | 右 | 0 | 1/4-5/6 | 21 | 112
[11 empty] | 3 | 原始损伤 | 分层损伤 | 边缘区域 | 后墙 | 上 | 482 | 左侧边缘 | 右 | 0 | 0.3333333 | 18 | 19
[11 empty] | 4 | 新增损伤 | 分层损伤 | 边缘区域 | 后缘 | 上 | 0 | 左侧边缘 | 右 | 0 | 0.3333333 | 10 | 12
|  |  |  | 右下壁板 | 200fh定检 | 36FT-2016-200-002 | 1383h | 超声A扫 | 王洁、唐益佳 | 2016.06.16 | 1 | 原始损伤 | 分层损伤 | 边缘区域 | 后缘 | 上 | 0 | 后段16肋轴线 | 右 | 7 | 0.3333333 | 27 | 23
[11 empty] | 2 | 原始损伤 | 分层损伤 | 其他区域 | 后缘 | 上 | 100 | 后段15肋轴线 | 右 | 0 | 0.5 | 15 | 20
[11 empty] | 3 | 原始损伤 | 分层损伤 | 其他区域 | 后缘 | 上 | 67 | 后段5肋轴线 | 右 | 0 | 0.5 | 18 | 15
[11 empty] | 4 | 扩展损伤 | 分层损伤 | 边缘区域 | 前缘 | 下 | 242 | 右侧边缘 | 左 | 0 | 0.3333333 | 115 | 15 | 0.3333333 | 27 | 15
[11 empty] | 5 | 扩展损伤 | 分层损伤 | 长桁端头 | 后墙 | 上 | 60 | 6肋轴线 | 右 | 17 | 0.5 | 60 | 27 | 0.5 | 52 | 27
a | 0001 | A | 前轮 | 左上壁板 | 400fh定检 | 36FT-2017-03-31 | 1582.49h | 超声A扫 | 王洁、占祥能 | 2017.03.31 | 1 | 原始损伤 | 分层损伤 | 其他区域 | 2墙轴线 | 上 | 370 | 10肋轴线 | 左 | 50 | 1/2-1/3 | 15 | 20
[11 empty] | 2 | 原始损伤 | 分层损伤 | 口框区域 | 1墙轴线 | 上 | 50 | 12肋轴线 | 左 | 40 | 0.6 | 55 | 19
[11 empty] | 3 | 原始损伤 | 分层损伤 | 其他区域 | 1墙轴线 | 下 | 56 | 11肋轴线 | 左 | 11 | 1/2-2/3 | 31 | 16
[11 empty] | 4 | 原始损伤 | 分层损伤 | 其他区域 | 1墙轴线 | 下 | 110 | 12肋轴线 | 右 | 126 | 0.6 | 18 | 8
[11 empty] | 5 | 原始损伤 | 分层损伤 | 口框区域 | 前缘 | 下 | 156 | 11肋轴线 | 右 | 4 | 0.3333333 | 7 | 20
[11 empty] | 6 | 新增损伤 | 分层损伤 | 其他区域 | 2墙轴线 | 上 | 220 | 10肋轴线 | 左 | 60 | 0.5 | 20 | 25
[11 empty] | 7 | 新增损伤 | 分层损伤 | 边缘区域 | 3墙轴线 | 上 | 0 | 10肋轴线 | 左 | 50 | 0.75 | 22 | 5
|  |  |  | 左下壁板 | 400fh定检 | 36FT-2017-03-31 | 1582.49h | 超声A扫 | 王洁、占祥能 | 2017.03.31 | 1 | 原始损伤 | 分层损伤 | 边缘区域 | 前缘 | 下 | 0 | 17肋轴线 | 右 | 0 | 0.5 | 15 | 5
[11 empty] | 2 | 原始损伤 | 分层损伤 | 边缘区域 | 前缘 | 下 | 0 | 17肋轴线 | 左 | 52 | 0.5 | 100 | 8
[11 empty] | 3 | 原始损伤 | 分层损伤 | 边缘区域 | 前缘 | 下 | 0 | 17肋轴线 | 左 | 192 | 0.5 | 336 | 12
[11 empty] | 4 | 原始损伤 | 分层损伤 | 边缘区域 | 前缘 | 下 | 0 | 8肋轴线 | 右 | 94 | 1/2-2/3 | 23 | 12
[11 empty] | 5 | 原始损伤 | 分层损伤 | 边缘区域 | 后缘 | 上 | 0 | 9肋轴线 | 右 | 14 | 0.5 | 20 | 10
[11 empty] | 6 | 延续损伤 | 分层损伤 | 其他区域 | 后缘 | 上 | 35 | 2肋轴线 | 右 | 0 | 1/3-2/3 | 20 | 7
[11 empty] | 7 | 延续损伤 | 分层损伤 | 其他区域 | 后缘 | 上 | 13 | 2肋轴线 | 右 | 0 | 0.875 | 25 | 4
[11 empty] | 8 | 延续损伤 | 分层损伤 | 边缘区域 | 前缘 | 下 | 0 | 3肋轴线 | 左 | 215 | 0.25 | 26 | 5
|  |  |  | 右上壁板 | 400fh定检 | 36FT-2017-03-31 | 1582.49h | 超声A扫 | 王洁、占祥能 | 2017.03.31 | 1 | 原始损伤 | 分层损伤 | 其他区域 | 前缘 | 下 | 400 | 左侧边缘 | 右 | 42 | 0.5 | 48 | 20
[11 empty] | 2 | 原始损伤 | 分层损伤 | 其他区域 | 1墙轴线 | 下 | 75 | 11肋轴线 | 右 | 23 | 0.6666667 | 18 | 30
[11 empty] | 3 | 原始损伤 | 分层损伤 | 其他区域 | 1墙轴线 | 下 | 127 | 12肋轴线 | 左 | 122 | 1/3-2/3 | 45 | 25
[11 empty] | 4 | 原始损伤 | 分层损伤 | 口框区域 | 2墙轴线 | 上 | 270 | 14肋轴线 | 右 | 0 | 1/5-1/4 | 10 | 35
[11 empty] | 5 | 原始损伤 | 分层损伤 | 口框区域 | 2墙轴线 | 上 | 210 | 14肋轴线 | 右 | 0 | 0.2 | 12 | 60
[11 empty] | 6 | 原始损伤 | 分层损伤 | 口框区域 | 2墙轴线 | 上 | 340 | 15肋轴线 | 左 | 35 | 1/6-1/5 | 15 | 45
[11 empty] | 7 | 原始损伤 | 分层损伤 | 口框区域 | 2墙轴线 | 上 | 190 | 15肋轴线 | 左 | 25 | 0.3333333 | 7 | 60
[11 empty] | 8 | 原始损伤 | 分层损伤 | 边缘区域 | 1墙轴线 | 上 | 149 | 左侧边缘 | 右 | 0 | 0.5 | 8 | 15
[11 empty] | 9 | 原始损伤 | 分层损伤 | 边缘区域 | 1墙轴线 | 上 | 45 | 左侧边缘 | 右 | 0 | 1/4-1/3 | 65 | 17
[11 empty] | 10 | 延续损伤 | 分层损伤 | 口框区域 | 1墙轴线 | 上 | 40 | 12肋轴线 | 右 | 0 | 1/3-7/8 | 7 | 100
[11 empty] | 11 | 延续损伤 | 分层损伤 | 边缘区域 | 2墙轴线 | 上 | 5 | 左侧边缘 | 右 | 5 | 0.1666667 | 25 | 10
[11 empty] | 12 | 延续损伤 | 分层损伤 | 其他区域 | 1墙轴线 | 上 | 50 | 10肋轴线 | 右 | 265 | 0.3333333 | 30 | 5
|  |  |  | 右下壁板 | 400fh定检 | 36FT-2017-03-31 | 1582.49h | 超声A扫 | 王洁、占祥能 | 2017.03.31 | 1 | 原始损伤 | 分层损伤 | 边缘区域 | 前缘 | 下 | 0 | 9肋轴线 | 右 | 0 | 0.3333333 | 64 | 38
[11 empty] | 2 | 原始损伤 | 分层损伤 | 边缘区域 | 前缘 | 下 | 0 | 6肋轴线 | 右 | 130 | 1/3-1/2 | 25 | 25
[11 empty] | 3 | 原始损伤 | 分层损伤 | 边缘区域 | 前缘 | 下 | 0 | 3肋轴线 | 右 | 150 | 0.3333333 | 20 | 20
[11 empty] | 4 | 原始损伤 | 分层损伤 | 其他区域 | 1墙轴线 | 上 | 10 | 左侧边缘 | 右 | 190 | 0.3333333 | 18 | 34
[11 empty] | 5 | 原始损伤 | 分层损伤 | 边缘区域 | 前缘 | 下 | 0 | 15肋轴线 | 左 | 10 | 1/2-2/3 | 66 | 15
[11 empty] | 6 | 原始损伤 | 分层损伤 | 其他区域 | 前缘 | 下 | 315 | 5肋轴线 | 左 | 0 | 0.3333333 | 30 | 27
[11 empty] | 7 | 原始损伤 | 分层损伤 | 口框区域 | 2墙轴线 | 下 | 122 | 4肋轴线 | 左 | 12 | 0.3333333 | 47 | 14
[11 empty] | 8 | 原始损伤 | 分层损伤 | 其他区域 | 2墙轴线 | 上 | 0 | 10肋轴线 | 左 | 0 | 0.3333333 | 100 | 50
[11 empty] | 9 | 原始损伤 | 分层损伤 | 其他区域 | 前缘 | 下 | 230 | 9肋轴线 | 右 | 285 | 0.3333333 | 30 | 28
[11 empty] | 10 | 原始损伤 | 分层损伤 | 其他区域 | 2墙轴线 | 上 | 0 | 2肋轴线 | 右 | 35 | 0.2 | 27 | 30
[11 empty] | 11 | 原始损伤 | 分层损伤 | 其他区域 | 2墙轴线 | 下 | 83 | 10肋轴线 | 右 | 0 | 1/3-1/2 | 28 | 38
[11 empty] | 12 | 延续损伤 | 分层损伤 | 边缘区域 | 前缘 | 下 | 0 | 10肋轴线 | 左 | 110 | 0.2 | 20 | 26
[11 empty] | 13 | 延续损伤 | 分层损伤 | 其他区域 | 1墙轴线 | 下 | 75 | 2肋轴线 | 右 | 130 | 1/4-1/2 | 20 | 13
[11 empty] | 14 | 延续损伤 | 分层损伤 | 其他区域 | 2墙轴线 | 上 | 0 | 2肋轴线 | 右 | 0 | 0.2857143 | 14 | 4
|  |  | 挡泥板 | 左左壁板 | 400fh定检 | 36FT-2017-03-31 | 1582.49h | 超声A扫 | 王洁、占祥能 | 2017.03.31 | 1 | 原始损伤 | 分层损伤 | 边缘区域 | 前缘 | 下 | 0 | 6肋轴线 | 右 | 45 | 0.5 | 29 | 17
[11 empty] | 2 | 原始损伤 | 分层损伤 | 其他区域 | 前缘 | 下 | 45 | 10前肋轴线 | 左 | 2 | 0.5 | 17 | 14
[11 empty] | 3 | 原始损伤 | 分层损伤 | 边缘区域 | 前缘 | 下 | 0 | 10前肋轴线 | 左 | 22 | 1/2-1/3 | 14 | 57
[11 empty] | 4 | 原始损伤 | 分层损伤 | 边缘区域 | 前缘 | 下 | 0 | 9肋轴线 | 左 | 20 | 0.5 | 12 | 15
[11 empty] | 5 | 原始损伤 | 分层损伤 | 其他区域 | 前缘 | 下 | 45 | 9肋轴线 | 左 | 2 | 0.5 | 20 | 15
[11 empty] | 6 | 原始损伤 | 分层损伤 | 其他区域 | 前缘 | 下 | 50 | 9前肋轴线 | 右 | 19 | 0.3333333 | 10 | 12
[11 empty] | 7 | 原始损伤 | 分层损伤 | 口框区域 | 前缘 | 下 | 44 | 9肋轴线 | 右 | 110 | 0.5 | 71 | 6
[11 empty] | 8 | 原始损伤 | 分层损伤 | 边缘区域 | 前缘 | 下 | 0 | 1肋轴线 | 右 | 5 | 0.25 | 21 | 14
[11 empty] | 9 | 延续损伤 | 分层损伤 | 口框区域 | 2梁轴线 | 上 | 70 | 5肋轴线 | 左 | 135 | 0.1666667 | 25 | 5
[11 empty] | 10 | 延续损伤 | 分层损伤 | 口框区域 | 2梁轴线 | 上 | 55 | 9肋轴线 | 左 | 0 | 0.5 | 12 | 93
[11 empty] | 11 | 延续损伤 | 分层损伤 | 口框区域 | 2梁轴线 | 上 | 15 | 9肋轴线 | 右 | 100 | 0.5 | 25 | 5
[11 empty] | 12 | 延续损伤 | 分层损伤 | 口框区域 | 后缘 | 上 | 80 | 10肋轴线 | 左 | 15 | 0.5 | 10 | 65
|  |  |  | 左右壁板 |  |  | 1582.49h | 超声A扫 | 王洁、占祥能 | 2017.03.31 | 1 | 原始损伤 | 分层损伤 | 边缘区域 | 后缘 | 上 | 0 | 11肋轴线 | 右 | 40 | 0.3333333 | 35 | 24
[11 empty] | 2 | 原始损伤 | 分层损伤 | 边缘区域 | 前缘 | 下 | 0 | 2前肋轴线 | 左 | 55 | 1/3-1/2 | 55 | 15
[11 empty] | 3 | 原始损伤 | 分层损伤 | 边缘区域 | 前缘 | 下 | 0 | 3肋轴线 | 左 | 80 | 0.5 | 10 | 10
[11 empty] | 4 | 原始损伤 | 分层损伤 | 其他区域 | 前缘 | 下 | 50 | 6肋轴线 | 左 | 48 | 0.5 | 10 | 10
[11 empty] | 5 | 原始损伤 | 分层损伤 | 边缘区域 | 前缘 | 下 | 0 | 9前肋轴线 | 左 | 95 | 0.5 | 105 | 14
[11 empty] | 6 | 延续损伤 | 分层损伤 | 边缘区域 | 前缘 | 下 | 0 | 9前肋轴线 | 左 | 20 | 1/3-1/2 | 97 | 15
[11 empty] | 7 | 延续损伤 | 分层损伤 | 边缘区域 | 前缘 | 下 | 0 | 9前肋轴线 | 左 | 20 | 1/3-1/2 | 97 | 15
[11 empty] | 8 | 原始损伤 | 分层损伤 | 其他区域 | 前缘 | 下 | 317 | 1肋轴线 | 左 | 0 | 0.6666667 | 17 | 22
[11 empty] | 9 | 原始损伤 | 分层损伤 | 口框区域 | 1梁轴线 | 上 | 180 | 1肋轴线 | 右 | 5 | 0.3333333 | 15 | 10
[11 empty] | 10 | 原始损伤 | 分层损伤 | 边缘区域 | 后缘 | 上 | 40 | 4肋轴线 | 左 | 40 | 0.2 | 28 | 14
[11 empty] | 11 | 原始损伤 | 分层损伤 | 其他区域 | 2梁轴线 | 上 | 400 | 4肋轴线 | 左 | 75 | 1/2-2/3 | 115 | 13
[11 empty] | 12 | 原始损伤 | 分层损伤 | 其他区域 | 2梁轴线 | 下 | 186 | 4肋轴线 | 左 | 70 | 1/2-2/3 | 122 | 13
[11 empty] | 13 | 原始损伤 | 分层损伤 | 其他区域 | 2梁轴线 | 上 | 550 | 右侧边缘 | 左 | 26 | 1/3-1/2 | 10 | 14
[11 empty] | 14 | 原始损伤 | 分层损伤 | 边缘区域 | 1梁轴线 | 下 | 425 | 右侧边缘 | 左 | 0 | 0.2 | 4 | 20
[11 empty] | 15 | 延续损伤 | 分层损伤 | 边缘区域 | 1梁轴线 | 下 | 345 | 右侧边缘 | 左 | 0 | 0.2 | 7 | 30
[11 empty] | 16 | 延续损伤 | 分层损伤 | 边缘区域 | 1梁轴线 | 下 | 242 | 右侧边缘 | 左 | 0 | 0.1666667 | 6 | 73
[11 empty] | 17 | 原始损伤 | 分层损伤 | 边缘区域 | 1梁轴线 | 下 | 170 | 右侧边缘 | 左 | 0 | 0.1666667 | 10 | 80
[11 empty] | 18 | 延续损伤 | 分层损伤 | 口框区域 | 1梁轴线 | 上 | 90 | 4肋轴线 | 左 | 5 | 0.1666667 | 8 | 13
[11 empty] | 19 | 延续损伤 | 分层损伤 | 边缘区域 | 前缘 | 下 | 0 | 4肋轴线 | 右 | 25 | 1/2-4/5 | 60 | 8
[11 empty] | 20 | 延续损伤 | 分层损伤 | 口框区域 | 2梁轴线 | 上 | 40 | 10肋轴线 | 左 | 40 | 0.5 | 33 | 7
[11 empty] | 21 | 延续损伤 | 分层损伤 | 口框区域 | 2梁轴线 | 上 | 30 | 10肋轴线 | 左 | 115 | 0.5 | 46 | 5
|  |  |  | 右左壁板 |  | 36FT-2017-03-31 | 1582.49h | 超声A扫 | 王洁、占祥能 | 2017.03.31 | 1 | 原始损伤 | 分层损伤 | 其他区域 | 后缘 | 下 | 40 | 8肋轴线 | 右 | 0 | 0.5 | 12 | 15
[11 empty] | 2 | 原始损伤 | 分层损伤 | 其他区域 | 后缘 | 下 | 66 | 7肋轴线 | 右 | 0 | 0.6666667 | 21 | 19
[11 empty] | 3 | 原始损伤 | 分层损伤 | 其他区域 | 后缘 | 下 | 30 | 10前肋轴线 | 左 | 3 | 0.5 | 15 | 9
[11 empty] | 4 | 原始损伤 | 分层损伤 | 其他区域 | 后缘 | 下 | 50 | 9前肋轴线 | 右 | 0 | 0.6666667 | 14 | 14
|  |  |  | 右右壁板 |  | 36FT-2017-03-31 | 1582.49h | 超声A扫 | 王洁、占祥能 | 2017.03.31 | 1 | 原始损伤 | 分层损伤 | 边缘区域 | 后缘 | 下 | 0 | 10肋轴线 | 左 | 40 | 0.5 | 10 | 10
[11 empty] | 2 | 原始损伤 | 分层损伤 | 边缘区域 | 后缘 | 下 | 0 | 10肋轴线 | 左 | 5 | 0.25 | 12 | 5
[11 empty] | 3 | 原始损伤 | 分层损伤 | 边缘区域 | 后缘 | 下 | 0 | 10肋轴线 | 右 | 33 | 0.25 | 10 | 5
[11 empty] | 4 | 延续损伤 | 分层损伤 | 边缘区域 | 后缘 | 下 | 0 | 10肋轴线 | 右 | 80 | 1/5-1/2 | 20 | 10
[11 empty] | 5 | 原始损伤 | 分层损伤 | 其他区域 | 后缘 | 下 | 25 | 9肋轴线 | 左 | 2 | 0.5 | 17 | 6
|  |  | 后座 | 左上壁板 |  | 36FT-2017-03-31 | 1582.49h | 超声A扫 | 王洁、占祥能 | 2017.03.31 | 1 | 原始损伤 | 分层损伤 | 边缘区域 | 后缘 | 上 | 0 | 后段15肋轴线 | 左 | 20 | 0.5 | 10 | 8
[11 empty] | 2 | 原始损伤 | 分层损伤 | 其他区域 | 后缘 | 上 | 90 | 后段13肋轴线 | 右 | 0 | 0.5 | 6 | 9
[11 empty] | 3 | 原始损伤 | 分层损伤 | 其他区域 | 后缘 | 上 | 93 | 后段10肋轴线 | 右 | 0 | 0.5 | 20 | 15
[11 empty] | 4 | 原始损伤 | 分层损伤 | 其他区域 | 后缘 | 上 | 93 | 后段17肋轴线 | 左 | 20 | 0.3333333 | 47 | 20
[11 empty] | 5 | 原始损伤 | 分层损伤 | 其他区域 | 后缘 | 上 | 45 | 后段17肋轴线 | 右 | 0 | 0.5 | 18 | 20
[11 empty] | 6 | 原始损伤 | 分层损伤 | 其他区域 | 后缘 | 上 | 104 | 后段17肋轴线 | 右 | 4 | 0.6666667 | 15 | 25
[11 empty] | 7 | 原始损伤 | 分层损伤 | 其他区域 | 后缘 | 上 | 0 | 后段17肋轴线 | 右 | 35 | 0.3333333 | 25 | 20
[11 empty] | 8 | 原始损伤 | 分层损伤 | 其他区域 | 后缘 | 上 | 95 | 后段16肋轴线 | 右 | 0 | 1/3-1/2 | 24 | 15
[11 empty] | 9 | 原始损伤 | 分层损伤 | 其他区域 | 后缘 | 上 | 103 | 后段15肋轴线 | 右 | 2 | 0.3333333 | 20 | 20
[11 empty] | 10 | 原始损伤 | 分层损伤 | 边缘区域 | 后缘 | 上 | 0 | 后段14肋轴线 | 左 | 35 | 0.6666667 | 15 | 18
[11 empty] | 11 | 原始损伤 | 分层损伤 | 边缘区域 | 后缘 | 上 | 0 | 后段14肋轴线 | 右 | 26 | 0.5 | 28 | 16
[11 empty] | 12 | 原始损伤 | 分层损伤 | 其他区域 | 后缘 | 上 | 50 | 后段12肋轴线 | 右 | 5 | 0.5 | 15 | 25
[11 empty] | 13 | 原始损伤 | 分层损伤 | 其他区域 | 后缘 | 上 | 70 | 后段11肋轴线 | 右 | 0 | 0.6666667 | 15 | 20
[11 empty] | 14 | 原始损伤 | 分层损伤 | 其他区域 | 后缘 | 上 | 75 | 后段7肋轴线 | 右 | 0 | 1/5-1/2 | 15 | 15
[11 empty] | 15 | 原始损伤 | 分层损伤 | 其他区域 | 后缘 | 上 | 90 | 后段4肋轴线 | 右 | 0 | 0.5 | 25 | 23
[11 empty] | 16 | 原始损伤 | 分层损伤 | 边缘区域 | 后缘 | 上 | 0 | 后段11肋轴线 | 左 | 117 | 0.5 | 17 | 13
[11 empty] | 17 | 原始损伤 | 分层损伤 | 其他区域 | 后缘 | 上 | 88 | 后段9肋轴线 | 右 | 2 | 0.5 | 22 | 20
[11 empty] | 18 | 原始损伤 | 分层损伤 | 边缘区域 | 后缘 | 上 | 0 | 右侧边缘 | 左 | 0 | 0.5 | 13 | 19
[11 empty] | 19 | 原始损伤 | 分层损伤 | 其他区域 | 后缘 | 上 | 28 | 右侧边缘 | 左 | 28 | 0.5 | 11 | 18
[11 empty] | 20 | 原始损伤 | 分层损伤 | 其他区域 | 后缘 | 上 | 72 | 后段5肋轴线 | 右 | 0 | 0.3333333 | 18 | 10
[11 empty] | 21 | 延续损伤 | 分层损伤 | 边缘区域 | 后缘 | 上 | 0 | 后段17肋轴线 | 右 | 60 | 1/3-1/2 | 31 | 16
[11 empty] | 22 | 延续损伤 | 分层损伤 | 边缘区域 | 后缘 | 上 | 0 | 后段17肋轴线 | 左 | 0 | 1/3-1/2 | 17 | 18
[11 empty] | 23 | 延续损伤 | 分层损伤 | 边缘区域 | 后缘 | 上 | 0 | 后段17肋轴线 | 左 | 40 | 0.5 | 16 | 14
[11 empty] | 24 | 延续损伤 | 分层损伤 | 长桁端头 | 后墙 | 上 | 55 | 6肋轴线 | 左 | 5 | 0.5 | 60 | 25
|  |  |  | 左下壁板 |  | 36FT-2017-03-31 | 1582.49h | 超声A扫 | 王洁、占祥能 | 2017.03.31 | 1 | 原始损伤 | 分层损伤 | 边缘区域 | 后缘 | 上 | 72 | 左侧边缘 | 右 | 0 | 0.5 | 10 | 12
[11 empty] | 2 | 原始损伤 | 分层损伤 | 边缘区域 | 后墙 | 上 | 485 | 左侧边缘 | 右 | 0 | 0.6666667 | 20 | 10
[11 empty] | 3 | 原始损伤 | 分层损伤 | 其他区域 | 后缘 | 上 | 160 | 后段7肋轴线 | 右 | 0 | 0.5 | 13 | 10
[11 empty] | 4 | 原始损伤 | 分层损伤 | 边缘区域 | 后缘 | 上 | 0 | 后段6肋轴线 | 左 | 60 | 0.5 | 14 | 10
[11 empty] | 5 | 原始损伤 | 分层损伤 | 边缘区域 | 后缘 | 上 | 0 | 后段9肋轴线 | 左 | 0 | 0.5 | 25 | 10
[11 empty] | 6 | 原始损伤 | 分层损伤 | 边缘区域 | 后缘 | 上 | 85 | 后段9肋轴线 | 左 | 0 | 0.5 | 15 | 11
[11 empty] | 7 | 原始损伤 | 分层损伤 | 边缘区域 | 后缘 | 上 | 0 | 后段10肋轴线 | 右 | 110 | 0.5 | 15 | 9
[11 empty] | 8 | 原始损伤 | 分层损伤 | 边缘区域 | 后缘 | 上 | 0 | 后段14肋轴线 | 右 | 70 | 0.75 | 15 | 8
[11 empty] | 9 | 原始损伤 | 分层损伤 | 其他区域 | 后缘 | 上 | 95 | 后段17肋轴线 | 左 | 3 | 0.3333333 | 20 | 8
[11 empty] | 10 | 原始损伤 | 分层损伤 | 其他区域 | 后缘 | 上 | 100 | 后段16肋轴线 | 右 | 40 | 0.3333333 | 15 | 10
[11 empty] | 11 | 原始损伤 | 分层损伤 | 边缘区域 | 后缘 | 上 | 0 | 后段16肋轴线 | 右 | 30 | 0.6666667 | 20 | 13
[11 empty] | 12 | 原始损伤 | 分层损伤 | 边缘区域 | 后缘 | 上 | 0 | 后段16肋轴线 | 左 | 54 | 0.3333333 | 8 | 10
[11 empty] | 13 | 原始损伤 | 分层损伤 | 其他区域 | 后缘 | 上 | 0 | 后段12肋轴线 | 左 | 89 | 0.3333333 | 15 | 15
[11 empty] | 14 | 原始损伤 | 分层损伤 | 边缘区域 | 后缘 | 上 | 75 | 左侧边缘 | 右 | 8 | 0.6666667 | 10 | 22
[11 empty] | 15 | 原始损伤 | 分层损伤 | 边缘区域 | 后缘 | 上 | 280 | 后段16肋轴线 | 左 | 0 | 0.3333333 | 15 | 55
[11 empty] | 16 | 原始损伤 | 分层损伤 | 边缘区域 | 后缘 | 上 | 0 | 左侧边缘 | 右 | 0 | 0.5 | 12 | 20
[11 empty] | 17 | 原始损伤 | 分层损伤 | 边缘区域 | 后缘 | 上 | 0 | 后段6肋轴线 | 右 | 59 | 1/3-1/2 | 15 | 9
[11 empty] | 18 | 延续损伤 | 分层损伤 | 边缘区域 | 后缘 | 上 | 0 | 左侧边缘 | 右 | 0 | 0.6666667 | 20 | 16
|  |  |  | 右上壁板 |  | 36FT-2017-03-31 | 1582.49h | 超声A扫 | 王洁、占祥能 | 2017.03.31 | 1 | 原始损伤 | 分层损伤 | 边缘区域 | 后缘 | 上 | 0 | 后段17肋轴线 | 右 | 100 | 0.5 | 20 | 10
[11 empty] | 2 | 原始损伤 | 分层损伤 | 边缘区域 | 前缘 | 下 | 271 | 左侧边缘 | 右 | 0 | 1/4-5/6 | 21 | 112
[11 empty] | 3 | 原始损伤 | 分层损伤 | 边缘区域 | 后墙 | 上 | 482 | 左侧边缘 | 右 | 0 | 0.3333333 | 18 | 19
[11 empty] | 4 | 延续损伤 | 分层损伤 | 边缘区域 | 后缘 | 上 | 0 | 左侧边缘 | 右 | 0 | 0.3333333 | 10 | 12
|  |  |  | 右下壁板 |  | 36FT-2017-03-31 | 1582.49h | 超声A扫 | 王洁、占祥能 | 2017.03.31 | 1 | 原始损伤 | 分层损伤 | 边缘区域 | 后缘 | 上 | 0 | 后段16肋轴线 | 右 | 7 | 0.3333333 | 27 | 23
[11 empty] | 2 | 原始损伤 | 分层损伤 | 其他区域 | 后缘 | 上 | 100 | 后段15肋轴线 | 右 | 0 | 0.5 | 15 | 20
[11 empty] | 3 | 原始损伤 | 分层损伤 | 其他区域 | 后缘 | 上 | 67 | 后段5肋轴线 | 右 | 0 | 0.5 | 18 | 15
[11 empty] | 4 | 原始损伤 | 分层损伤 | 边缘区域 | 前缘 | 下 | 242 | 右侧边缘 | 左 | 0 | 0.3333333 | 115 | 25
[11 empty] | 5 | 延续损伤 | 分层损伤 | 长桁端头 | 后墙 | 上 | 60 | 6肋轴线 | 右 | 17 | 0.5 | 70 | 30
|  |  | 前轮 | 左上壁板 | 600fh定检 | 36FT-2017-10-23 | 1759.32h | 超声A扫 | 吴建彪、占祥能 | 2017.10.23 | 1 | 原始损伤 | 分层损伤 | 其他区域 | 1墙轴线 | 下 | 64 | 11肋轴线 | 左 | 20 | 0.5 | 30 | 28
[11 empty] | 2 | 原始损伤 | 分层损伤 | 其他区域 | 2墙轴线 | 下 | 111 | 12肋轴线 | 左 | 8 | 0.3333333 | 5 | 8
[11 empty] | 3 | 原始损伤 | 分层损伤 | 其他区域 | 前缘 | 下 | 445 | 右侧边缘 | 左 | 57 | 0.5 | 44 | 26
[11 empty] | 4 | 原始损伤 | 分层损伤 | 边缘区域 | 前缘 | 下 | 0 | 15肋轴线 | 右 | 0 | 1/3-1/2 | 150 | 12
[11 empty] | 5 | 延续损伤 | 分层损伤 | 其他区域 | 1墙轴线 | 下 | 330 | 右侧边缘 | 左 | 75 | 0.4 | 24 | 10
[11 empty] | 6 | 延续损伤 | 分层损伤 | 口框区域 | 2墙轴线 | 上 | 5 | 12肋轴线 | 左 | 0 | 1/2-2/3 | 110 | 8
|  |  |  | 左下壁板 |  | 36FT-2017-10-23 | 1759.32h | 超声A扫 | 吴建彪、占祥能 | 2017.10.23 | 1 | 原始损伤 | 分层损伤 | 边缘区域 | 前缘 | 下 | 0 | 17肋轴线 | 右 | 0 | 0.5 | 15 | 5
[11 empty] | 2 | 原始损伤 | 分层损伤 | 边缘区域 | 前缘 | 下 | 0 | 17肋轴线 | 左 | 52 | 0.5 | 100 | 8
[11 empty] | 3 | 原始损伤 | 分层损伤 | 边缘区域 | 前缘 | 下 | 0 | 17肋轴线 | 左 | 192 | 0.5 | 336 | 12
[11 empty] | 4 | 原始损伤 | 分层损伤 | 边缘区域 | 前缘 | 下 | 0 | 8肋轴线 | 右 | 94 | 1/2-2/3 | 23 | 12
[11 empty] | 5 | 原始损伤 | 分层损伤 | 边缘区域 | 后缘 | 上 | 0 | 9肋轴线 | 右 | 14 | 0.5 | 20 | 10
[11 empty] | 6 | 延续损伤 | 分层损伤 | 其他区域 | 后缘 | 上 | 35 | 2肋轴线 | 右 | 0 | 1/3-2/3 | 20 | 7
[11 empty] | 7 | 延续损伤 | 分层损伤 | 其他区域 | 后缘 | 上 | 13 | 2肋轴线 | 右 | 0 | 0.875 | 25 | 4
[11 empty] | 8 | 延续损伤 | 分层损伤 | 边缘区域 | 前缘 | 下 | 0 | 3肋轴线 | 左 | 215 | 0.25 | 26 | 5
|  |  |  | 右上壁板 |  | 36FT-2017-10-23 | 1759.32h | 超声A扫 | 吴建彪、占祥能 | 2017.10.23 | 1 | 原始损伤 | 分层损伤 | 其他区域 | 前缘 | 下 | 400 | 左侧边缘 | 右 | 42 | 0.5 | 48 | 20
[11 empty] | 2 | 原始损伤 | 分层损伤 | 其他区域 | 1墙轴线 | 下 | 75 | 11肋轴线 | 右 | 23 | 0.6666667 | 18 | 30
[11 empty] | 3 | 原始损伤 | 分层损伤 | 其他区域 | 1墙轴线 | 下 | 127 | 12肋轴线 | 左 | 122 | 1/3-2/3 | 45 | 25
[11 empty] | 4 | 原始损伤 | 分层损伤 | 口框区域 | 2墙轴线 | 上 | 270 | 14肋轴线 | 右 | 0 | 1/5-1/4 | 10 | 35
[11 empty] | 5 | 原始损伤 | 分层损伤 | 口框区域 | 2墙轴线 | 上 | 210 | 14肋轴线 | 右 | 0 | 0.2 | 12 | 60
[11 empty] | 6 | 原始损伤 | 分层损伤 | 口框区域 | 2墙轴线 | 上 | 340 | 15肋轴线 | 左 | 35 | 1/6-1/5 | 15 | 45
[11 empty] | 7 | 原始损伤 | 分层损伤 | 口框区域 | 2墙轴线 | 上 | 190 | 15肋轴线 | 左 | 25 | 0.3333333 | 7 | 60
[11 empty] | 8 | 原始损伤 | 分层损伤 | 边缘区域 | 1墙轴线 | 上 | 149 | 左侧边缘 | 右 | 0 | 0.5 | 8 | 15
[11 empty] | 9 | 原始损伤 | 分层损伤 | 边缘区域 | 1墙轴线 | 上 | 45 | 左侧边缘 | 右 | 0 | 1/4-1/3 | 65 | 17
[11 empty] | 10 | 延续损伤 | 分层损伤 | 口框区域 | 1墙轴线 | 上 | 40 | 12肋轴线 | 右 | 0 | 1/3-7/8 | 7 | 100
[11 empty] | 11 | 延续损伤 | 分层损伤 | 边缘区域 | 2墙轴线 | 上 | 5 | 左侧边缘 | 右 | 5 | 0.1666667 | 25 | 10
[11 empty] | 12 | 延续损伤 | 分层损伤 | 其他区域 | 1墙轴线 | 上 | 50 | 10肋轴线 | 右 | 265 | 0.3333333 | 30 | 5
|  |  |  | 右下壁板 |  | 36FT-2017-10-23 | 1759.32h | 超声A扫 | 吴建彪、占祥能 | 2017.10.23 | 1 | 原始损伤 | 分层损伤 | 边缘区域 | 前缘 | 下 | 0 | 9肋轴线 | 右 | 0 | 0.3333333 | 64 | 38
[11 empty] | 2 | 原始损伤 | 分层损伤 | 边缘区域 | 前缘 | 下 | 0 | 6肋轴线 | 右 | 130 | 1/3-1/2 | 25 | 25
[11 empty] | 3 | 原始损伤 | 分层损伤 | 边缘区域 | 前缘 | 下 | 0 | 3肋轴线 | 右 | 150 | 0.3333333 | 20 | 20
[11 empty] | 4 | 原始损伤 | 分层损伤 | 其他区域 | 1墙轴线 | 上 | 10 | 左侧边缘 | 右 | 190 | 0.3333333 | 18 | 34
[11 empty] | 5 | 原始损伤 | 分层损伤 | 边缘区域 | 前缘 | 下 | 0 | 15肋轴线 | 左 | 10 | 1/2-2/3 | 66 | 15
[11 empty] | 6 | 原始损伤 | 分层损伤 | 其他区域 | 前缘 | 下 | 315 | 5肋轴线 | 左 | 0 | 0.3333333 | 30 | 27
[11 empty] | 7 | 原始损伤 | 分层损伤 | 口框区域 | 2墙轴线 | 下 | 122 | 4肋轴线 | 左 | 12 | 0.3333333 | 47 | 14
[11 empty] | 8 | 原始损伤 | 分层损伤 | 其他区域 | 2墙轴线 | 上 | 0 | 10肋轴线 | 左 | 0 | 0.3333333 | 100 | 50
[11 empty] | 9 | 原始损伤 | 分层损伤 | 其他区域 | 前缘 | 下 | 230 | 9肋轴线 | 右 | 285 | 0.3333333 | 30 | 28
[11 empty] | 10 | 原始损伤 | 分层损伤 | 其他区域 | 2墙轴线 | 上 | 0 | 2肋轴线 | 右 | 35 | 0.2 | 27 | 30
[11 empty] | 11 | 原始损伤 | 分层损伤 | 其他区域 | 2墙轴线 | 下 | 83 | 10肋轴线 | 右 | 0 | 1/3-1/2 | 28 | 38
[11 empty] | 12 | 延续损伤 | 分层损伤 | 边缘区域 | 前缘 | 下 | 0 | 10肋轴线 | 左 | 110 | 0.2 | 20 | 26
[11 empty] | 13 | 延续损伤 | 分层损伤 | 其他区域 | 1墙轴线 | 下 | 75 | 2肋轴线 | 右 | 130 | 1/4-1/2 | 20 | 13
[11 empty] | 14 | 延续损伤 | 分层损伤 | 其他区域 | 2墙轴线 | 上 | 0 | 2肋轴线 | 右 | 0 | 0.2857143 | 14 | 4
|  |  | 挡泥板 | 左左壁板 |  | 36FT-2017-10-23 | 1759.32h | 超声A扫 | 吴建彪、占祥能 | 2017.10.23 | 1 | 原始损伤 | 分层损伤 | 边缘区域 | 前缘 | 下 | 0 | 6肋轴线 | 右 | 45 | 0.5 | 29 | 17
[11 empty] | 2 | 原始损伤 | 分层损伤 | 其他区域 | 前缘 | 下 | 45 | 10前肋轴线 | 左 | 2 | 0.5 | 17 | 14
[11 empty] | 3 | 原始损伤 | 分层损伤 | 边缘区域 | 前缘 | 下 | 0 | 10前肋轴线 | 左 | 22 | 1/2-1/3 | 14 | 57
[11 empty] | 4 | 原始损伤 | 分层损伤 | 边缘区域 | 前缘 | 下 | 0 | 9肋轴线 | 左 | 20 | 0.5 | 12 | 15
[11 empty] | 5 | 原始损伤 | 分层损伤 | 其他区域 | 前缘 | 下 | 45 | 9肋轴线 | 左 | 2 | 0.5 | 20 | 15
[11 empty] | 6 | 原始损伤 | 分层损伤 | 其他区域 | 前缘 | 下 | 50 | 9前肋轴线 | 右 | 19 | 0.3333333 | 10 | 12
[11 empty] | 7 | 原始损伤 | 分层损伤 | 口框区域 | 前缘 | 下 | 44 | 9肋轴线 | 右 | 110 | 0.5 | 71 | 6
[11 empty] | 8 | 原始损伤 | 分层损伤 | 边缘区域 | 前缘 | 下 | 0 | 1肋轴线 | 右 | 5 | 0.25 | 21 | 14
[11 empty] | 9 | 延续损伤 | 分层损伤 | 口框区域 | 2梁轴线 | 上 | 70 | 5肋轴线 | 左 | 135 | 0.1666667 | 25 | 5
[11 empty] | 10 | 延续损伤 | 分层损伤 | 口框区域 | 2梁轴线 | 上 | 55 | 9肋轴线 | 左 | 0 | 0.5 | 12 | 93
[11 empty] | 11 | 延续损伤 | 分层损伤 | 口框区域 | 2梁轴线 | 上 | 15 | 9肋轴线 | 右 | 100 | 0.5 | 25 | 5
[11 empty] | 12 | 延续损伤 | 分层损伤 | 口框区域 | 后缘 | 上 | 80 | 10肋轴线 | 左 | 15 | 0.5 | 10 | 65
|  |  |  | 左右壁板 |  | 36FT-2017-10-23 | 1759.32h | 超声A扫 | 吴建彪、占祥能 | 2017.10.23 | 1 | 原始损伤 | 分层损伤 | 边缘区域 | 后缘 | 上 | 0 | 11肋轴线 | 右 | 40 | 0.3333333 | 35 | 24
[11 empty] | 2 | 原始损伤 | 分层损伤 | 边缘区域 | 前缘 | 下 | 0 | 2前肋轴线 | 左 | 55 | 1/3-1/2 | 55 | 15
[11 empty] | 3 | 原始损伤 | 分层损伤 | 边缘区域 | 前缘 | 下 | 0 | 3肋轴线 | 左 | 80 | 0.5 | 10 | 10
[11 empty] | 4 | 原始损伤 | 分层损伤 | 其他区域 | 前缘 | 下 | 50 | 6肋轴线 | 左 | 48 | 0.5 | 10 | 10
[11 empty] | 5 | 原始损伤 | 分层损伤 | 边缘区域 | 前缘 | 下 | 0 | 9前肋轴线 | 左 | 95 | 0.5 | 105 | 14
[11 empty] | 6 | 延续损伤 | 分层损伤 | 边缘区域 | 前缘 | 下 | 0 | 9前肋轴线 | 左 | 20 | 1/3-1/2 | 97 | 15
[11 empty] | 7 | 延续损伤 | 分层损伤 | 边缘区域 | 前缘 | 下 | 0 | 9前肋轴线 | 左 | 20 | 1/3-1/2 | 97 | 15
[11 empty] | 8 | 原始损伤 | 分层损伤 | 其他区域 | 前缘 | 下 | 317 | 1肋轴线 | 左 | 0 | 0.6666667 | 17 | 22
[11 empty] | 9 | 原始损伤 | 分层损伤 | 口框区域 | 1梁轴线 | 上 | 180 | 1肋轴线 | 右 | 5 | 0.3333333 | 15 | 10
[11 empty] | 10 | 原始损伤 | 分层损伤 | 边缘区域 | 后缘 | 上 | 40 | 4肋轴线 | 左 | 40 | 0.2 | 28 | 14
[11 empty] | 11 | 原始损伤 | 分层损伤 | 其他区域 | 2梁轴线 | 上 | 400 | 4肋轴线 | 左 | 75 | 1/2-2/3 | 115 | 13
[11 empty] | 12 | 原始损伤 | 分层损伤 | 其他区域 | 2梁轴线 | 下 | 186 | 4肋轴线 | 左 | 70 | 1/2-2/3 | 122 | 13
[11 empty] | 13 | 延续损伤 | 分层损伤 | 其他区域 | 2梁轴线 | 上 | 550 | 右侧边缘 | 左 | 26 | 1/3-1/2 | 10 | 14
[11 empty] | 14 | 延续损伤 | 分层损伤 | 边缘区域 | 1梁轴线 | 下 | 425 | 右侧边缘 | 左 | 0 | 0.2 | 4 | 20
[11 empty] | 15 | 延续损伤 | 分层损伤 | 边缘区域 | 1梁轴线 | 下 | 345 | 右侧边缘 | 左 | 0 | 0.2 | 7 | 30
[11 empty] | 16 | 延续损伤 | 分层损伤 | 边缘区域 | 1梁轴线 | 下 | 242 | 右侧边缘 | 左 | 0 | 0.1666667 | 6 | 73
[11 empty] | 17 | 延续损伤 | 分层损伤 | 边缘区域 | 1梁轴线 | 下 | 170 | 右侧边缘 | 左 | 0 | 0.1666667 | 10 | 80
[11 empty] | 18 | 延续损伤 | 分层损伤 | 口框区域 | 1梁轴线 | 上 | 90 | 4肋轴线 | 左 | 5 | 0.1666667 | 8 | 13
[11 empty] | 19 | 延续损伤 | 分层损伤 | 边缘区域 | 前缘 | 下 | 0 | 4肋轴线 | 右 | 25 | 1/2-4/5 | 60 | 8
[11 empty] | 20 | 延续损伤 | 分层损伤 | 口框区域 | 2梁轴线 | 上 | 40 | 10肋轴线 | 左 | 40 | 0.5 | 33 | 7
[11 empty] | 21 | 延续损伤 | 分层损伤 | 口框区域 | 2梁轴线 | 上 | 30 | 10肋轴线 | 左 | 115 | 0.5 | 46 | 5
|  |  |  | 右左壁板 |  | 36FT-2017-10-23 | 1759.32h | 超声A扫 | 吴建彪、占祥能 | 2017.10.23 | 1 | 原始损伤 | 分层损伤 | 其他区域 | 后缘 | 下 | 40 | 8肋轴线 | 右 | 0 | 0.5 | 12 | 15
[11 empty] | 2 | 原始损伤 | 分层损伤 | 其他区域 | 后缘 | 下 | 66 | 7肋轴线 | 右 | 0 | 0.6666667 | 21 | 19
[11 empty] | 3 | 原始损伤 | 分层损伤 | 其他区域 | 后缘 | 下 | 30 | 10前肋轴线 | 左 | 3 | 0.5 | 15 | 9
[11 empty] | 4 | 原始损伤 | 分层损伤 | 其他区域 | 后缘 | 下 | 50 | 9前肋轴线 | 右 | 0 | 0.6666667 | 14 | 14
|  |  |  | 右右壁板 |  | 36FT-2017-10-23 | 1759.32h | 超声A扫 | 吴建彪、占祥能 | 2017.10.23 | 1 | 原始损伤 | 分层损伤 | 边缘区域 | 后缘 | 下 | 0 | 10肋轴线 | 左 | 40 | 0.5 | 10 | 10
[11 empty] | 2 | 原始损伤 | 分层损伤 | 边缘区域 | 后缘 | 下 | 0 | 10肋轴线 | 左 | 5 | 0.25 | 12 | 5
[11 empty] | 3 | 原始损伤 | 分层损伤 | 边缘区域 | 后缘 | 下 | 0 | 10肋轴线 | 右 | 33 | 0.25 | 10 | 5
[11 empty] | 4 | 原始损伤 | 分层损伤 | 边缘区域 | 后缘 | 下 | 0 | 10肋轴线 | 右 | 80 | 1/5-1/2 | 20 | 10 | 0.5 | 25 | 10
[11 empty] | 5 | 延续损伤 | 分层损伤 | 其他区域 | 后缘 | 下 | 25 | 9肋轴线 | 左 | 2 | 0.5 | 17 | 6
|  |  | 后座 | 左上壁板 |  | 36FT-2017-10-23 | 1759.32h | 超声A扫 | 吴建彪、占祥能 | 2017.10.23 | 1 | 原始损伤 | 分层损伤 | 边缘区域 | 后缘 | 上 | 0 | 后段15肋轴线 | 左 | 20 | 0.5 | 10 | 8
[11 empty] | 2 | 原始损伤 | 分层损伤 | 其他区域 | 后缘 | 上 | 90 | 后段13肋轴线 | 右 | 0 | 0.5 | 6 | 9
[11 empty] | 3 | 原始损伤 | 分层损伤 | 其他区域 | 后缘 | 上 | 93 | 后段10肋轴线 | 右 | 0 | 0.5 | 20 | 15
[11 empty] | 4 | 原始损伤 | 分层损伤 | 其他区域 | 后缘 | 上 | 93 | 后段17肋轴线 | 左 | 20 | 0.3333333 | 47 | 20
[11 empty] | 5 | 原始损伤 | 分层损伤 | 其他区域 | 后缘 | 上 | 45 | 后段17肋轴线 | 右 | 0 | 0.5 | 18 | 20
[11 empty] | 6 | 原始损伤 | 分层损伤 | 其他区域 | 后缘 | 上 | 104 | 后段17肋轴线 | 右 | 4 | 0.6666667 | 15 | 25
[11 empty] | 7 | 原始损伤 | 分层损伤 | 其他区域 | 后缘 | 上 | 0 | 后段17肋轴线 | 右 | 35 | 0.3333333 | 25 | 20
[11 empty] | 8 | 原始损伤 | 分层损伤 | 其他区域 | 后缘 | 上 | 95 | 后段16肋轴线 | 右 | 0 | 1/3-1/2 | 24 | 15
[11 empty] | 9 | 原始损伤 | 分层损伤 | 其他区域 | 后缘 | 上 | 103 | 后段15肋轴线 | 右 | 2 | 0.3333333 | 20 | 20
[11 empty] | 10 | 原始损伤 | 分层损伤 | 边缘区域 | 后缘 | 上 | 0 | 后段14肋轴线 | 左 | 35 | 0.6666667 | 15 | 18
[11 empty] | 11 | 原始损伤 | 分层损伤 | 边缘区域 | 后缘 | 上 | 0 | 后段14肋轴线 | 右 | 26 | 0.5 | 28 | 16
[11 empty] | 12 | 原始损伤 | 分层损伤 | 其他区域 | 后缘 | 上 | 50 | 后段12肋轴线 | 右 | 5 | 0.5 | 15 | 25
[11 empty] | 13 | 原始损伤 | 分层损伤 | 其他区域 | 后缘 | 上 | 70 | 后段11肋轴线 | 右 | 0 | 0.6666667 | 15 | 20
[11 empty] | 14 | 原始损伤 | 分层损伤 | 其他区域 | 后缘 | 上 | 75 | 后段7肋轴线 | 右 | 0 | 1/5-1/2 | 15 | 15
[11 empty] | 15 | 原始损伤 | 分层损伤 | 其他区域 | 后缘 | 上 | 90 | 后段4肋轴线 | 右 | 0 | 0.5 | 25 | 23
[11 empty] | 16 | 原始损伤 | 分层损伤 | 边缘区域 | 后缘 | 上 | 0 | 后段11肋轴线 | 左 | 117 | 0.5 | 17 | 13
[11 empty] | 17 | 原始损伤 | 分层损伤 | 其他区域 | 后缘 | 上 | 88 | 后段9肋轴线 | 右 | 2 | 0.5 | 22 | 20
[11 empty] | 18 | 原始损伤 | 分层损伤 | 边缘区域 | 后缘 | 上 | 0 | 右侧边缘 | 左 | 0 | 0.5 | 13 | 19
[11 empty] | 19 | 原始损伤 | 分层损伤 | 其他区域 | 后缘 | 上 | 28 | 右侧边缘 | 左 | 28 | 0.5 | 11 | 18
[11 empty] | 20 | 原始损伤 | 分层损伤 | 其他区域 | 后缘 | 上 | 72 | 后段5肋轴线 | 右 | 0 | 0.3333333 | 18 | 10
[11 empty] | 21 | 延续损伤 | 分层损伤 | 边缘区域 | 后缘 | 上 | 0 | 后段17肋轴线 | 右 | 60 | 1/3-1/2 | 31 | 16
[11 empty] | 22 | 延续损伤 | 分层损伤 | 边缘区域 | 后缘 | 上 | 0 | 后段17肋轴线 | 左 | 0 | 1/3-1/2 | 17 | 18
[11 empty] | 23 | 延续损伤 | 分层损伤 | 边缘区域 | 后缘 | 上 | 0 | 后段17肋轴线 | 左 | 40 | 0.5 | 16 | 14
[11 empty] | 24 | 新增损伤 | 分层损伤 | 长桁端头 | 后墙 | 上 | 55 | 6肋轴线 | 左 | 5 | 0.5 | 60 | 25
|  |  |  | 左下壁板 |  | 36FT-2017-10-23 | 1759.32h | 超声A扫 | 吴建彪、占祥能 | 2017.10.23 | 1 | 原始损伤 | 分层损伤 | 边缘区域 | 后缘 | 上 | 72 | 左侧边缘 | 右 | 0 | 0.5 | 10 | 12
[11 empty] | 2 | 原始损伤 | 分层损伤 | 边缘区域 | 后墙 | 上 | 485 | 左侧边缘 | 右 | 0 | 0.6666667 | 20 | 10
[11 empty] | 3 | 原始损伤 | 分层损伤 | 其他区域 | 后缘 | 上 | 160 | 后段7肋轴线 | 右 | 0 | 0.5 | 13 | 10
[11 empty] | 4 | 原始损伤 | 分层损伤 | 边缘区域 | 后缘 | 上 | 0 | 后段6肋轴线 | 左 | 60 | 0.5 | 14 | 10
[11 empty] | 5 | 原始损伤 | 分层损伤 | 边缘区域 | 后缘 | 上 | 0 | 后段9肋轴线 | 左 | 0 | 0.5 | 25 | 10
[11 empty] | 6 | 原始损伤 | 分层损伤 | 边缘区域 | 后缘 | 上 | 85 | 后段9肋轴线 | 左 | 0 | 0.5 | 15 | 11
[11 empty] | 7 | 原始损伤 | 分层损伤 | 边缘区域 | 后缘 | 上 | 0 | 后段10肋轴线 | 右 | 110 | 0.5 | 15 | 9
[11 empty] | 8 | 原始损伤 | 分层损伤 | 边缘区域 | 后缘 | 上 | 0 | 后段14肋轴线 | 右 | 70 | 0.75 | 15 | 8
[11 empty] | 9 | 原始损伤 | 分层损伤 | 其他区域 | 后缘 | 上 | 95 | 后段17肋轴线 | 左 | 3 | 0.3333333 | 20 | 8
[11 empty] | 10 | 原始损伤 | 分层损伤 | 其他区域 | 后缘 | 上 | 100 | 后段16肋轴线 | 右 | 40 | 0.3333333 | 15 | 10
[11 empty] | 11 | 原始损伤 | 分层损伤 | 边缘区域 | 后缘 | 上 | 0 | 后段16肋轴线 | 右 | 30 | 0.6666667 | 20 | 13
[11 empty] | 12 | 原始损伤 | 分层损伤 | 边缘区域 | 后缘 | 上 | 0 | 后段16肋轴线 | 左 | 54 | 0.3333333 | 8 | 10
[11 empty] | 13 | 原始损伤 | 分层损伤 | 其他区域 | 后缘 | 上 | 0 | 后段12肋轴线 | 左 | 89 | 0.3333333 | 15 | 15
[11 empty] | 14 | 原始损伤 | 分层损伤 | 边缘区域 | 后缘 | 上 | 75 | 左侧边缘 | 右 | 8 | 0.6666667 | 10 | 22
[11 empty] | 15 | 原始损伤 | 分层损伤 | 边缘区域 | 后缘 | 上 | 280 | 后段16肋轴线 | 左 | 0 | 0.3333333 | 15 | 55
[11 empty] | 16 | 原始损伤 | 分层损伤 | 边缘区域 | 后缘 | 上 | 0 | 左侧边缘 | 右 | 0 | 0.5 | 12 | 20
[11 empty] | 17 | 原始损伤 | 分层损伤 | 边缘区域 | 后缘 | 上 | 0 | 后段6肋轴线 | 右 | 59 | 1/3-1/2 | 15 | 9
[11 empty] | 18 | 延续损伤 | 分层损伤 | 边缘区域 | 后缘 | 上 | 0 | 左侧边缘 | 右 | 0 | 0.6666667 | 20 | 16
|  |  |  | 右上壁板 |  | 36FT-2017-10-23 | 1759.32h | 超声A扫 | 吴建彪、占祥能 | 2017.10.23 | 1 | 原始损伤 | 分层损伤 | 边缘区域 | 后缘 | 上 | 0 | 后段17肋轴线 | 右 | 100 | 0.5 | 20 | 10
[11 empty] | 2 | 原始损伤 | 分层损伤 | 边缘区域 | 前缘 | 下 | 271 | 左侧边缘 | 右 | 0 | 1/4-5/6 | 21 | 112
[11 empty] | 3 | 原始损伤 | 分层损伤 | 边缘区域 | 后墙 | 上 | 482 | 左侧边缘 | 右 | 0 | 0.3333333 | 18 | 19
[11 empty] | 4 | 延续损伤 | 分层损伤 | 边缘区域 | 后缘 | 上 | 0 | 左侧边缘 | 右 | 0 | 0.3333333 | 10 | 12
|  |  |  | 右下壁板 |  | 36FT-2017-10-23 | 1759.32h | 超声A扫 | 吴建彪、占祥能 | 2017.10.23 | 1 | 原始损伤 | 分层损伤 | 边缘区域 | 后缘 | 上 | 0 | 后段16肋轴线 | 右 | 7 | 0.3333333 | 27 | 23
[11 empty] | 2 | 原始损伤 | 分层损伤 | 其他区域 | 后缘 | 上 | 100 | 后段15肋轴线 | 右 | 0 | 0.5 | 15 | 20
[11 empty] | 3 | 原始损伤 | 分层损伤 | 其他区域 | 后缘 | 上 | 67 | 后段5肋轴线 | 右 | 0 | 0.5 | 18 | 15
[11 empty] | 4 | 原始损伤 | 分层损伤 | 边缘区域 | 前缘 | 下 | 242 | 右侧边缘 | 左 | 0 | 0.3333333 | 115 | 25
[11 empty] | 5 | 延续损伤 | 分层损伤 | 长桁端头 | 后墙 | 上 | 60 | 6肋轴线 | 右 | 17 | 0.5 | 70 | 30
a | 0001 | A | 前轮 | 左上壁板 | 800fh定检 | 36FT-2018-08-19 | 1984.47h | 超声A扫 | 王洁、邹欢 | 2018.08.19 | 1 | 原始损伤 | 分层损伤 | 其他区域 | 1墙轴线 | 下 | 64 | 11肋轴线 | 左 | 20 | 0.5 | 30 | 28
[11 empty] | 2 | 原始损伤 | 分层损伤 | 其他区域 | 2墙轴线 | 下 | 111 | 12肋轴线 | 左 | 8 | 0.3333333 | 5 | 8
[11 empty] | 3 | 原始损伤 | 分层损伤 | 其他区域 | 前缘 | 下 | 445 | 右侧边缘 | 左 | 57 | 0.5 | 44 | 26
[11 empty] | 4 | 原始损伤 | 分层损伤 | 边缘区域 | 前缘 | 下 | 0 | 15肋轴线 | 右 | 0 | 1/3-1/2 | 150 | 12
[11 empty] | 5 | 延续损伤 | 分层损伤 | 其他区域 | 1墙轴线 | 下 | 330 | 右侧边缘 | 左 | 75 | 0.4 | 24 | 10
[11 empty] | 6 | 延续损伤 | 分层损伤 | 口框区域 | 2墙轴线 | 上 | 5 | 12肋轴线 | 左 | 0 | 1/2-2/3 | 110 | 8
|  |  |  | 左下壁板 |  | 36FT-2018-08-19 | 1984.47h | 超声A扫 | 王洁、邹欢 | 2018.08.19 | 1 | 原始损伤 | 分层损伤 | 边缘区域 | 前缘 | 下 | 0 | 17肋轴线 | 右 | 0 | 0.5 | 15 | 5
[11 empty] | 2 | 原始损伤 | 分层损伤 | 边缘区域 | 前缘 | 下 | 0 | 17肋轴线 | 左 | 52 | 0.5 | 100 | 8
[11 empty] | 3 | 原始损伤 | 分层损伤 | 边缘区域 | 前缘 | 下 | 0 | 17肋轴线 | 左 | 192 | 0.5 | 336 | 12
[11 empty] | 4 | 原始损伤 | 分层损伤 | 边缘区域 | 前缘 | 下 | 0 | 8肋轴线 | 右 | 94 | 1/2-2/3 | 23 | 12
[11 empty] | 5 | 原始损伤 | 分层损伤 | 边缘区域 | 后缘 | 上 | 0 | 9肋轴线 | 右 | 14 | 0.5 | 20 | 10
[11 empty] | 6 | 延续损伤 | 分层损伤 | 其他区域 | 后缘 | 上 | 35 | 2肋轴线 | 右 | 0 | 1/3-2/3 | 20 | 7
[11 empty] | 7 | 延续损伤 | 分层损伤 | 其他区域 | 后缘 | 上 | 13 | 2肋轴线 | 右 | 0 | 0.875 | 25 | 4
[11 empty] | 8 | 延续损伤 | 分层损伤 | 边缘区域 | 前缘 | 下 | 0 | 3肋轴线 | 左 | 215 | 0.25 | 26 | 5
|  |  |  | 右上壁板 |  | 36FT-2018-08-19 | 1984.47h | 超声A扫 | 王洁、邹欢 | 2018.08.19 | 1 | 原始损伤 | 分层损伤 | 其他区域 | 前缘 | 下 | 400 | 左侧边缘 | 右 | 42 | 0.5 | 48 | 20
[11 empty] | 2 | 原始损伤 | 分层损伤 | 其他区域 | 1墙轴线 | 下 | 75 | 11肋轴线 | 右 | 23 | 0.6666667 | 18 | 30
[11 empty] | 3 | 原始损伤 | 分层损伤 | 其他区域 | 1墙轴线 | 下 | 127 | 12肋轴线 | 左 | 122 | 1/3-2/3 | 45 | 25
[11 empty] | 4 | 原始损伤 | 分层损伤 | 口框区域 | 2墙轴线 | 上 | 270 | 14肋轴线 | 右 | 0 | 1/5-1/4 | 10 | 35
[11 empty] | 5 | 原始损伤 | 分层损伤 | 口框区域 | 2墙轴线 | 上 | 210 | 14肋轴线 | 右 | 0 | 0.2 | 12 | 60
[11 empty] | 6 | 原始损伤 | 分层损伤 | 口框区域 | 2墙轴线 | 上 | 340 | 15肋轴线 | 左 | 35 | 1/6-1/5 | 15 | 45
[11 empty] | 7 | 原始损伤 | 分层损伤 | 口框区域 | 2墙轴线 | 上 | 190 | 15肋轴线 | 左 | 25 | 0.3333333 | 7 | 60
[11 empty] | 8 | 原始损伤 | 分层损伤 | 边缘区域 | 1墙轴线 | 上 | 149 | 左侧边缘 | 右 | 0 | 0.5 | 8 | 15
[11 empty] | 9 | 原始损伤 | 分层损伤 | 边缘区域 | 1墙轴线 | 上 | 45 | 左侧边缘 | 右 | 0 | 1/4-1/3 | 65 | 17
[11 empty] | 10 | 延续损伤 | 分层损伤 | 口框区域 | 1墙轴线 | 上 | 40 | 12肋轴线 | 右 | 0 | 1/3-7/8 | 7 | 100
[11 empty] | 11 | 延续损伤 | 分层损伤 | 边缘区域 | 2墙轴线 | 上 | 5 | 左侧边缘 | 右 | 5 | 0.1666667 | 25 | 10
[11 empty] | 12 | 延续损伤 | 分层损伤 | 其他区域 | 1墙轴线 | 上 | 50 | 10肋轴线 | 右 | 265 | 0.3333333 | 30 | 5
|  |  |  | 右下壁板 |  | 36FT-2018-08-19 | 1984.47h | 超声A扫 | 王洁、邹欢 | 2018.08.19 | 1 | 原始损伤 | 分层损伤 | 边缘区域 | 前缘 | 下 | 0 | 9肋轴线 | 右 | 0 | 0.3333333 | 64 | 38
[11 empty] | 2 | 原始损伤 | 分层损伤 | 边缘区域 | 前缘 | 下 | 0 | 6肋轴线 | 右 | 130 | 1/3-1/2 | 25 | 25
[11 empty] | 3 | 原始损伤 | 分层损伤 | 边缘区域 | 前缘 | 下 | 0 | 3肋轴线 | 右 | 150 | 0.3333333 | 20 | 20
[11 empty] | 4 | 原始损伤 | 分层损伤 | 其他区域 | 1墙轴线 | 上 | 10 | 弦向内侧 | 右 | 190 | 0.3333333 | 18 | 34
[11 empty] | 5 | 原始损伤 | 分层损伤 | 边缘区域 | 前缘 | 下 | 0 | 15肋轴线 | 左 | 10 | 1/2-2/3 | 66 | 15
[11 empty] | 6 | 原始损伤 | 分层损伤 | 其他区域 | 前缘 | 下 | 315 | 5肋轴线 | 左 | 0 | 0.3333333 | 30 | 27
[11 empty] | 7 | 原始损伤 | 分层损伤 | 口框区域 | 2墙轴线 | 下 | 122 | 4肋轴线 | 左 | 12 | 0.3333333 | 47 | 14
[11 empty] | 8 | 原始损伤 | 分层损伤 | 其他区域 | 2墙轴线 | 上 | 0 | 10肋轴线 | 左 | 0 | 0.3333333 | 100 | 50
[11 empty] | 9 | 原始损伤 | 分层损伤 | 其他区域 | 前缘 | 下 | 230 | 9肋轴线 | 右 | 285 | 0.3333333 | 30 | 28
[11 empty] | 10 | 原始损伤 | 分层损伤 | 其他区域 | 2墙轴线 | 上 | 0 | 2肋轴线 | 右 | 35 | 0.2 | 27 | 30
[11 empty] | 11 | 原始损伤 | 分层损伤 | 其他区域 | 2墙轴线 | 下 | 83 | 10肋轴线 | 右 | 0 | 1/3-1/2 | 28 | 38
[11 empty] | 12 | 延续损伤 | 分层损伤 | 边缘区域 | 前缘 | 下 | 0 | 10肋轴线 | 左 | 110 | 0.2 | 20 | 26
[11 empty] | 13 | 延续损伤 | 分层损伤 | 其他区域 | 1墙轴线 | 下 | 75 | 2肋轴线 | 右 | 130 | 1/4-1/2 | 20 | 13
[11 empty] | 14 | 延续损伤 | 分层损伤 | 其他区域 | 2墙轴线 | 上 | 0 | 2肋轴线 | 右 | 0 | 0.2857143 | 14 | 4
|  |  | 挡泥板 | 左左壁板 |  | 36FT-2018-08-19 | 1984.47h | 超声A扫 | 王洁、邹欢 | 2018.08.19 | 1 | 原始损伤 | 分层损伤 | 边缘区域 | 前缘 | 下 | 0 | 6肋轴线 | 右 | 45 | 0.5 | 29 | 17
[11 empty] | 2 | 原始损伤 | 分层损伤 | 其他区域 | 前缘 | 下 | 45 | 10前肋轴线 | 左 | 2 | 0.5 | 17 | 14
[11 empty] | 3 | 原始损伤 | 分层损伤 | 边缘区域 | 前缘 | 下 | 0 | 10前肋轴线 | 左 | 22 | 1/2-1/3 | 14 | 57
[11 empty] | 4 | 原始损伤 | 分层损伤 | 边缘区域 | 前缘 | 下 | 0 | 9肋轴线 | 左 | 20 | 0.5 | 12 | 15
[11 empty] | 5 | 原始损伤 | 分层损伤 | 其他区域 | 前缘 | 下 | 45 | 9肋轴线 | 左 | 2 | 0.5 | 20 | 15
[11 empty] | 6 | 原始损伤 | 分层损伤 | 其他区域 | 前缘 | 下 | 50 | 9前肋轴线 | 右 | 19 | 0.3333333 | 10 | 12
[11 empty] | 7 | 原始损伤 | 分层损伤 | 口框区域 | 前缘 | 下 | 44 | 9肋轴线 | 右 | 110 | 0.5 | 71 | 6
[11 empty] | 8 | 原始损伤 | 分层损伤 | 边缘区域 | 前缘 | 下 | 0 | 1肋轴线 | 右 | 5 | 0.25 | 21 | 14
[11 empty] | 9 | 延续损伤 | 分层损伤 | 口框区域 | 2梁轴线 | 上 | 70 | 5肋轴线 | 左 | 135 | 0.1666667 | 25 | 5
[11 empty] | 10 | 延续损伤 | 分层损伤 | 口框区域 | 2梁轴线 | 上 | 55 | 9肋轴线 | 左 | 0 | 0.5 | 12 | 93
[11 empty] | 11 | 延续损伤 | 分层损伤 | 口框区域 | 2梁轴线 | 上 | 15 | 9肋轴线 | 右 | 100 | 0.5 | 25 | 5
[11 empty] | 12 | 延续损伤 | 分层损伤 | 口框区域 | 后缘 | 上 | 80 | 10肋轴线 | 左 | 15 | 0.5 | 10 | 65
|  |  |  | 左右壁板 |  |  | 1984.47h | 超声A扫 | 王洁、邹欢 | 2018.08.19 | 1 | 原始损伤 | 分层损伤 | 边缘区域 | 后缘 | 上 | 0 | 11肋轴线 | 右 | 40 | 0.3333333 | 35 | 24
[11 empty] | 2 | 原始损伤 | 分层损伤 | 边缘区域 | 前缘 | 下 | 0 | 2前肋轴线 | 左 | 55 | 1/3-1/2 | 55 | 15
[11 empty] | 3 | 原始损伤 | 分层损伤 | 边缘区域 | 前缘 | 下 | 0 | 3肋轴线 | 左 | 80 | 0.5 | 10 | 10
[11 empty] | 4 | 原始损伤 | 分层损伤 | 其他区域 | 前缘 | 下 | 50 | 6肋轴线 | 左 | 48 | 0.5 | 10 | 10
[11 empty] | 5 | 原始损伤 | 分层损伤 | 边缘区域 | 前缘 | 下 | 0 | 9前肋轴线 | 左 | 95 | 0.5 | 105 | 14
[11 empty] | 6 | 原始损伤 | 分层损伤 | 边缘区域 | 前缘 | 下 | 0 | 9前肋轴线 | 左 | 20 | 1/3-1/2 | 97 | 15
[11 empty] | 7 | 原始损伤 | 分层损伤 | 边缘区域 | 前缘 | 下 | 0 | 9前肋轴线 | 左 | 20 | 1/3-1/2 | 97 | 15
[11 empty] | 8 | 原始损伤 | 分层损伤 | 其他区域 | 前缘 | 下 | 317 | 1肋轴线 | 左 | 0 | 0.6666667 | 17 | 22
[11 empty] | 9 | 原始损伤 | 分层损伤 | 口框区域 | 1梁轴线 | 上 | 180 | 1肋轴线 | 右 | 5 | 0.3333333 | 15 | 10
[11 empty] | 10 | 原始损伤 | 分层损伤 | 边缘区域 | 后缘 | 上 | 40 | 4肋轴线 | 左 | 40 | 0.2 | 28 | 14
[11 empty] | 11 | 原始损伤 | 分层损伤 | 其他区域 | 2梁轴线 | 上 | 400 | 4肋轴线 | 左 | 75 | 1/2-2/3 | 115 | 13
[11 empty] | 12 | 原始损伤 | 分层损伤 | 其他区域 | 2梁轴线 | 下 | 186 | 4肋轴线 | 左 | 70 | 1/2-2/3 | 122 | 13
[11 empty] | 13 | 延续损伤 | 分层损伤 | 其他区域 | 2梁轴线 | 上 | 550 | 右侧边缘 | 左 | 26 | 1/3-1/2 | 10 | 14
[11 empty] | 14 | 延续损伤 | 分层损伤 | 边缘区域 | 1梁轴线 | 下 | 425 | 右侧边缘 | 左 | 0 | 0.2 | 4 | 20
[11 empty] | 15 | 延续损伤 | 分层损伤 | 边缘区域 | 1梁轴线 | 下 | 345 | 右侧边缘 | 左 | 0 | 0.2 | 7 | 30
[11 empty] | 16 | 延续损伤 | 分层损伤 | 边缘区域 | 1梁轴线 | 下 | 242 | 右侧边缘 | 左 | 0 | 0.1666667 | 6 | 73
[11 empty] | 17 | 延续损伤 | 分层损伤 | 边缘区域 | 1梁轴线 | 下 | 170 | 右侧边缘 | 左 | 0 | 0.1666667 | 10 | 80
[11 empty] | 18 | 延续损伤 | 分层损伤 | 口框区域 | 1梁轴线 | 上 | 90 | 4肋轴线 | 左 | 5 | 0.1666667 | 8 | 13
[11 empty] | 19 | 延续损伤 | 分层损伤 | 边缘区域 | 前缘 | 下 | 0 | 4肋轴线 | 右 | 25 | 1/2-4/5 | 60 | 8
[11 empty] | 20 | 延续损伤 | 分层损伤 | 口框区域 | 2梁轴线 | 上 | 40 | 10肋轴线 | 左 | 40 | 0.5 | 33 | 7
[11 empty] | 21 | 延续损伤 | 分层损伤 | 口框区域 | 2梁轴线 | 上 | 30 | 10肋轴线 | 左 | 115 | 0.5 | 46 | 5
|  |  |  | 右左壁板 |  | 36FT-2018-08-19 | 1984.47h | 超声A扫 | 王洁、邹欢 | 2018.08.19 | 1 | 原始损伤 | 分层损伤 | 其他区域 | 后缘 | 下 | 40 | 8肋轴线 | 右 | 0 | 0.5 | 12 | 15
[11 empty] | 2 | 原始损伤 | 分层损伤 | 其他区域 | 后缘 | 下 | 66 | 7肋轴线 | 右 | 0 | 0.6666667 | 21 | 19
[11 empty] | 3 | 原始损伤 | 分层损伤 | 其他区域 | 后缘 | 下 | 30 | 10前肋轴线 | 左 | 3 | 0.5 | 15 | 9
[11 empty] | 4 | 原始损伤 | 分层损伤 | 其他区域 | 后缘 | 下 | 50 | 9前肋轴线 | 右 | 0 | 0.6666667 | 14 | 14
|  |  |  | 右右壁板 |  | 36FT-2018-08-19 | 1984.47h | 超声A扫 | 王洁、邹欢 | 2018.08.19 | 1 | 原始损伤 | 分层损伤 | 边缘区域 | 后缘 | 下 | 0 | 10肋轴线 | 左 | 40 | 0.5 | 10 | 10
[11 empty] | 2 | 原始损伤 | 分层损伤 | 边缘区域 | 后缘 | 下 | 0 | 10肋轴线 | 左 | 5 | 0.25 | 12 | 5
[11 empty] | 3 | 原始损伤 | 分层损伤 | 边缘区域 | 后缘 | 下 | 0 | 10肋轴线 | 右 | 33 | 0.25 | 10 | 5
[11 empty] | 4 | 原始损伤 | 分层损伤 | 边缘区域 | 后缘 | 下 | 0 | 10肋轴线 | 右 | 80 | 1/5-1/2 | 20 | 10 | 0.5 | 25 | 10
[11 empty] | 5 | 原始损伤 | 分层损伤 | 其他区域 | 后缘 | 下 | 25 | 9肋轴线 | 左 | 2 | 0.5 | 17 | 6
|  |  | 后座 | 左上壁板 |  | 36FT-2018-08-19 | 1984.47h | 超声A扫 | 王洁、邹欢 | 2018.08.19 | 1 | 原始损伤 | 分层损伤 | 边缘区域 | 后缘 | 上 | 0 | 后段15肋轴线 | 左 | 20 | 0.5 | 10 | 8
[11 empty] | 2 | 原始损伤 | 分层损伤 | 其他区域 | 后缘 | 上 | 90 | 后段13肋轴线 | 右 | 0 | 0.5 | 6 | 9
[11 empty] | 3 | 原始损伤 | 分层损伤 | 其他区域 | 后缘 | 上 | 93 | 后段10肋轴线 | 右 | 0 | 0.5 | 20 | 15
[11 empty] | 4 | 原始损伤 | 分层损伤 | 其他区域 | 后缘 | 上 | 93 | 后段17肋轴线 | 左 | 20 | 0.3333333 | 47 | 20
[11 empty] | 5 | 原始损伤 | 分层损伤 | 其他区域 | 后缘 | 上 | 45 | 后段17肋轴线 | 右 | 0 | 0.5 | 18 | 20
[11 empty] | 6 | 原始损伤 | 分层损伤 | 其他区域 | 后缘 | 上 | 104 | 后段17肋轴线 | 右 | 4 | 0.6666667 | 15 | 25
[11 empty] | 7 | 原始损伤 | 分层损伤 | 其他区域 | 后缘 | 上 | 0 | 后段17肋轴线 | 右 | 35 | 0.3333333 | 25 | 20
[11 empty] | 8 | 原始损伤 | 分层损伤 | 其他区域 | 后缘 | 上 | 95 | 后段16肋轴线 | 右 | 0 | 1/3-1/2 | 24 | 15
[11 empty] | 9 | 原始损伤 | 分层损伤 | 其他区域 | 后缘 | 上 | 103 | 后段15肋轴线 | 右 | 2 | 0.3333333 | 20 | 20
[11 empty] | 10 | 原始损伤 | 分层损伤 | 边缘区域 | 后缘 | 上 | 0 | 后段14肋轴线 | 左 | 35 | 0.6666667 | 15 | 18
[11 empty] | 11 | 原始损伤 | 分层损伤 | 边缘区域 | 后缘 | 上 | 0 | 后段14肋轴线 | 右 | 26 | 0.5 | 28 | 16
[11 empty] | 12 | 原始损伤 | 分层损伤 | 其他区域 | 后缘 | 上 | 50 | 后段12肋轴线 | 右 | 5 | 0.5 | 15 | 25
[11 empty] | 13 | 原始损伤 | 分层损伤 | 其他区域 | 后缘 | 上 | 70 | 后段11肋轴线 | 右 | 0 | 0.6666667 | 15 | 20
[11 empty] | 14 | 原始损伤 | 分层损伤 | 其他区域 | 后缘 | 上 | 75 | 后段7肋轴线 | 右 | 0 | 1/5-1/2 | 15 | 15
[11 empty] | 15 | 原始损伤 | 分层损伤 | 其他区域 | 后缘 | 上 | 90 | 后段4肋轴线 | 右 | 0 | 0.5 | 25 | 23
[11 empty] | 16 | 原始损伤 | 分层损伤 | 边缘区域 | 后缘 | 上 | 0 | 后段11肋轴线 | 左 | 117 | 0.5 | 17 | 13
[11 empty] | 17 | 原始损伤 | 分层损伤 | 其他区域 | 后缘 | 上 | 88 | 后段9肋轴线 | 右 | 2 | 0.5 | 22 | 20
[11 empty] | 18 | 原始损伤 | 分层损伤 | 边缘区域 | 后缘 | 上 | 0 | 右侧边缘 | 左 | 0 | 0.5 | 13 | 19
[11 empty] | 19 | 原始损伤 | 分层损伤 | 其他区域 | 后缘 | 上 | 28 | 右侧边缘 | 左 | 28 | 0.5 | 11 | 18
[11 empty] | 20 | 延续损伤 | 分层损伤 | 其他区域 | 后缘 | 上 | 72 | 后段5肋轴线 | 右 | 0 | 0.3333333 | 18 | 10
[11 empty] | 21 | 延续损伤 | 分层损伤 | 边缘区域 | 后缘 | 上 | 0 | 后段17肋轴线 | 右 | 60 | 1/3-1/2 | 31 | 16
[11 empty] | 22 | 延续损伤 | 分层损伤 | 边缘区域 | 后缘 | 上 | 0 | 后段17肋轴线 | 左 | 0 | 1/3-1/2 | 17 | 18
[11 empty] | 23 | 延续损伤 | 分层损伤 | 边缘区域 | 后缘 | 上 | 0 | 后段17肋轴线 | 左 | 40 | 0.5 | 16 | 14
[11 empty] | 24 | 延续损伤 | 分层损伤 | 长桁端头 | 后墙 | 上 | 55 | 6肋轴线 | 左 | 5 | 0.5 | 60 | 25
|  |  |  | 左下壁板 |  | 36FT-2018-08-19 | 1984.47h | 超声A扫 | 王洁、邹欢 | 2018.08.19 | 1 | 原始损伤 | 分层损伤 | 边缘区域 | 后缘 | 上 | 72 | 左侧边缘 | 右 | 0 | 0.5 | 10 | 12
[11 empty] | 2 | 原始损伤 | 分层损伤 | 边缘区域 | 后墙 | 上 | 485 | 左侧边缘 | 右 | 0 | 0.6666667 | 20 | 10
[11 empty] | 3 | 原始损伤 | 分层损伤 | 其他区域 | 后缘 | 上 | 160 | 后段7肋轴线 | 右 | 0 | 0.5 | 13 | 10
[11 empty] | 4 | 原始损伤 | 分层损伤 | 边缘区域 | 后缘 | 上 | 0 | 后段6肋轴线 | 左 | 60 | 0.5 | 14 | 10
[11 empty] | 5 | 原始损伤 | 分层损伤 | 边缘区域 | 后缘 | 上 | 0 | 后段9肋轴线 | 左 | 0 | 0.5 | 25 | 10
[11 empty] | 6 | 原始损伤 | 分层损伤 | 边缘区域 | 后缘 | 上 | 85 | 后段9肋轴线 | 左 | 0 | 0.5 | 15 | 11
[11 empty] | 7 | 原始损伤 | 分层损伤 | 边缘区域 | 后缘 | 上 | 0 | 后段10肋轴线 | 右 | 110 | 0.5 | 15 | 9
[11 empty] | 8 | 原始损伤 | 分层损伤 | 边缘区域 | 后缘 | 上 | 0 | 后段14肋轴线 | 右 | 70 | 0.75 | 15 | 8
[11 empty] | 9 | 原始损伤 | 分层损伤 | 其他区域 | 后缘 | 上 | 95 | 后段17肋轴线 | 左 | 3 | 0.3333333 | 20 | 8
[11 empty] | 10 | 原始损伤 | 分层损伤 | 其他区域 | 后缘 | 上 | 100 | 后段16肋轴线 | 右 | 40 | 0.3333333 | 15 | 10
[11 empty] | 11 | 原始损伤 | 分层损伤 | 边缘区域 | 后缘 | 上 | 0 | 后段16肋轴线 | 右 | 30 | 0.6666667 | 20 | 13
[11 empty] | 12 | 原始损伤 | 分层损伤 | 边缘区域 | 后缘 | 上 | 0 | 后段16肋轴线 | 左 | 54 | 0.3333333 | 8 | 10
[11 empty] | 13 | 原始损伤 | 分层损伤 | 其他区域 | 后缘 | 上 | 0 | 后段12肋轴线 | 左 | 89 | 0.3333333 | 15 | 15
[11 empty] | 14 | 原始损伤 | 分层损伤 | 边缘区域 | 后缘 | 上 | 75 | 左侧边缘 | 右 | 8 | 0.6666667 | 10 | 22
[11 empty] | 15 | 原始损伤 | 分层损伤 | 边缘区域 | 后缘 | 上 | 280 | 后段16肋轴线 | 左 | 0 | 0.3333333 | 15 | 55
[11 empty] | 16 | 原始损伤 | 分层损伤 | 边缘区域 | 后缘 | 上 | 0 | 左侧边缘 | 右 | 0 | 0.5 | 12 | 20
[11 empty] | 17 | 原始损伤 | 分层损伤 | 边缘区域 | 后缘 | 上 | 0 | 后段6肋轴线 | 右 | 59 | 1/3-1/2 | 15 | 9
[11 empty] | 18 | 延续损伤 | 分层损伤 | 边缘区域 | 后缘 | 上 | 0 | 左侧边缘 | 右 | 0 | 0.6666667 | 20 | 16
|  |  |  | 右上壁板 |  | 36FT-2018-08-19 | 1984.47h | 超声A扫 | 王洁、邹欢 | 2018.08.19 | 1 | 原始损伤 | 分层损伤 | 边缘区域 | 后缘 | 上 | 0 | 后段17肋轴线 | 右 | 100 | 0.5 | 20 | 10
[11 empty] | 2 | 原始损伤 | 分层损伤 | 边缘区域 | 前缘 | 下 | 271 | 左侧边缘 | 右 | 0 | 1/4-5/6 | 21 | 112
[11 empty] | 3 | 原始损伤 | 分层损伤 | 边缘区域 | 后墙 | 上 | 482 | 左侧边缘 | 右 | 0 | 0.3333333 | 18 | 19
[11 empty] | 4 | 延续损伤 | 分层损伤 | 边缘区域 | 后缘 | 上 | 0 | 左侧边缘 | 右 | 0 | 0.3333333 | 10 | 12
|  |  |  | 右下壁板 |  | 36FT-2018-08-19 | 1984.47h | 超声A扫 | 王洁、邹欢 | 2018.08.19 | 1 | 原始损伤 | 分层损伤 | 边缘区域 | 后缘 | 上 | 0 | 后段16肋轴线 | 右 | 7 | 0.3333333 | 27 | 23
[11 empty] | 2 | 原始损伤 | 分层损伤 | 其他区域 | 后缘 | 上 | 100 | 后段15肋轴线 | 右 | 0 | 0.5 | 15 | 20
[11 empty] | 3 | 原始损伤 | 分层损伤 | 其他区域 | 后缘 | 上 | 67 | 后段5肋轴线 | 右 | 0 | 0.5 | 18 | 15
[11 empty] | 4 | 原始损伤 | 分层损伤 | 边缘区域 | 前缘 | 下 | 242 | 右侧边缘 | 左 | 0 | 0.3333333 | 115 | 25
[11 empty] | 5 | 延续损伤 | 分层损伤 | 长桁端头 | 后墙 | 上 | 60 | 6肋轴线 | 右 | 17 | 0.5 | 70 | 30

## Sheet2
a | 0001 | A | 前轮 | 左上壁板 | 大过载 | 36FT-2016-001 | 1392h | 超声A扫 | 占祥能、汪洪亮 | 2016.05.27 | 1 | 原始损伤 | 分层损伤 | 其他区域 | 2墙轴线 | 上 | 385 | 10肋轴线 | 左 | 20 | 1/2-1/3 | 15 | 20
[11 empty] | 2 | 延续损伤 | 分层损伤 | 口框区域 | 前缘 | 下 | 65 | 12肋轴线 | 左 | 40 | 0.6 | 70 | 19
[11 empty] | 3 | 原始损伤 | 分层损伤 | 其他区域 | 1墙轴线 | 下 | 45 | 11肋轴线 | 左 | 35 | 1/2-2/3 | 31 | 16
[11 empty] | 4 | 扩展损伤 | 分层损伤 | 其他区域 | 1墙轴线 | 下 | 120 | 12肋轴线 | 右 | 126 | 0.6 | 11 | 8
[11 empty] | 5 | 原始损伤 | 分层损伤 | 口框区域 | 前缘 | 下 | 165 | 11肋轴线 | 右 | 0 | 0.3333333 | 18 | 7
[11 empty] | 6 | 延续损伤 | 分层损伤 | 其他区域 | 2墙轴线 | 上 | 245 | 10肋轴线 | 左 | 60 | 0.5 | 53 | 30
[11 empty] | 7 | 延续损伤 | 分层损伤 | 边缘区域 | 后缘 | 上 | 0 | 10肋轴线 | 左 | 40 | 0.75 | 13 | 5
[11 empty] | 8 | 新增损伤 | 分层损伤 | 其他区域 | 2墙轴线 | 上 | 0 | 10肋轴线 | 左 | 15 | 0.4 | 8 | 20
|  |  |  | 左下壁板 | 大过载 | 36FT-2016-001 | 1392h | 超声A扫 | 占祥能、汪洪亮 | 2016.05.27 | 1 | 原始损伤 | 分层损伤 | 边缘区域 | 前缘 | 下 | 0 | 左侧边缘 | 左 | 1623 | 0.3333333 | 20 | 5
[11 empty] | 2 | 原始损伤 | 分层损伤 | 边缘区域 | 前缘 | 下 | 0 | 左侧边缘 | 左 | 1085 | 0.6666667 | 22 | 5
[11 empty] | 3 | 原始损伤 | 分层损伤 | 边缘区域 | 前缘 | 下 | 0 | 左侧边缘 | 左 | 995 | 0.6666667 | 70 | 20
[11 empty] | 4 | 延续损伤 | 分层损伤 | 边缘区域 | 前缘 | 下 | 0 | 左侧边缘 | 左 | 953 | 0.6666667 | 26 | 8
[11 empty] | 5 | 原始损伤 | 分层损伤 | 边缘区域 | 前缘 | 下 | 0 | 左侧边缘 | 左 | 885 | 0.6666667 | 45 | 13
[11 empty] | 6 | 延续损伤 | 分层损伤 | 边缘区域 | 前缘 | 下 | 0 | 左侧边缘 | 左 | 363 | 0.3333333 | 420 | 10
[11 empty] | 7 | 原始损伤 | 分层损伤 | 其他区域 | 后缘 | 上 | 0 | 13肋轴线 | 左 | 0 | 1/2-1/3 | 47 | 90
[11 empty] | 8 | 原始损伤 | 分层损伤 | 其他区域 | 3墙轴线 | 下 | 130 | 13肋轴线 | 左 | 25 | 0.5 | 15 | 17
[11 empty] | 9 | 原始损伤 | 分层损伤 | 其他区域 | 3墙轴线 | 下 | 228 | 13肋轴线 | 左 | 57 | 1/3-1/2 | 27 | 22
[11 empty] | 10 | 原始损伤 | 分层损伤 | 其他区域 | 3墙轴线 | 下 | 245 | 13肋轴线 | 左 | 133 | 0.5 | 10 | 9
[11 empty] | 11 | 原始损伤 | 分层损伤 | 其他区域 | 3墙轴线 | 下 | 245 | 13肋轴线 | 左 | 157 | 0.5 | 9 | 14
[11 empty] | 12 | 原始损伤 | 分层损伤 | 其他区域 | 3墙轴线 | 下 | 237 | 13肋轴线 | 左 | 223 | 0.5 | 15 | 29
[11 empty] | 13 | 原始损伤 | 分层损伤 | 其他区域 | 前缘 | 下 | 258 | 12肋轴线 | 左 | 97 | 0.5 | 10 | 15
[11 empty] | 14 | 原始损伤 | 分层损伤 | 边缘区域 | 前缘 | 下 | 0 | 9肋轴线 | 左 | 25 | 0.6666667 | 12 | 14
[11 empty] | 15 | 原始损伤 | 分层损伤 | 边缘区域 | 前缘 | 下 | 0 | 左侧边缘 | 左 | 102 | 0.125 | 10 | 65
[11 empty] | 16 | 扩展损伤 | 分层损伤 | 边缘区域 | 后缘 | 上 | 0 | 6肋轴线 | 左 | 35 | 0.3333333 | 65 | 18 | 0.3333333 | 52 | 18
[11 empty] | 17 | 原始损伤 | 分层损伤 | 其他区域 | 1墙轴线 | 上 | 5 | 17肋轴线 | 右 | 50 | 0.1666667 | 10 | 40
[11 empty] | 18 | 原始损伤 | 分层损伤 | 其他区域 | 1墙轴线 | 下 | 70 | 3肋轴线 | 左 | 271 | 0.5 | 20 | 9
[11 empty] | 19 | 原始损伤 | 分层损伤 | 其他区域 | 2墙轴线 | 下 | 160 | 4肋轴线 | 右 | 25 | 0.1666667 | 9 | 14
[11 empty] | 20 | 原始损伤 | 分层损伤 | 边缘区域 | 前缘 | 下 | 0 | 10肋轴线 | 左 | 199 | 0.3333333 | 24 | 11
[11 empty] | 21 | 延续损伤 | 分层损伤 | 其他区域 | 1墙轴线 | 上 | 0 | 17肋轴线 | 右 | 80 | 0.25 | 10 | 10
[11 empty] | 22 | 延续损伤 | 分层损伤 | 口框区域 | 前缘 | 下 | 100 | 14肋轴线 | 左 | 40 | 0.5 | 7 | 41
[11 empty] | 23 | 延续损伤 | 分层损伤 | 其他区域 | 后缘 | 上 | 20 | 2肋轴线 | 右 | 0 | 0.5 | 6 | 25
|  |  |  | 右上壁板 | 大过载 | 36FT-2016-001 | 1392h | 超声A扫 | 占祥能、汪洪亮 | 2016.05.27 | 1 | 原始损伤 | 分层损伤 | 其他区域 | 2墙轴线 | 下 | 255 | 10肋轴线 | 右 | 40 | 0.5 | 30 | 20
[11 empty] | 2 | 原始损伤 | 分层损伤 | 其他区域 | 1墙轴线 | 下 | 65 | 11肋轴线 | 右 | 110 | 0.3333333 | 28 | 33
[11 empty] | 3 | 原始损伤 | 分层损伤 | 其他区域 | 1墙轴线 | 下 | 55 | 11肋轴线 | 右 | 175 | 0.25 | 15 | 65
[11 empty] | 4 | 原始损伤 | 分层损伤 | 其他区域 | 1墙轴线 | 下 | 140 | 11肋轴线 | 右 | 105 | 0.3333333 | 25 | 10
[11 empty] | 5 | 原始损伤 | 分层损伤 | 其他区域 | 1墙轴线 | 下 | 125 | 左侧边缘 | 右 | 30 | 0.3333333 | 8 | 12
[11 empty] | 6 | 原始损伤 | 分层损伤 | 其他区域 | 1墙轴线 | 下 | 95 | 14肋轴线 | 右 | 48 | 0.6666667 | 25 | 15
[11 empty] | 7 | 延续损伤 | 分层损伤 | 口框区域 | 后缘 | 下 | 20 | 12肋轴线 | 右 | 35 | 0.5 | 35 | 95
[11 empty] | 8 | 延续损伤 | 分层损伤 | 其他区域 | 1墙轴线 | 下 | 20 | 12肋轴线 | 右 | 65 | 0.3333333 | 20 | 7
[11 empty] | 9 | 延续损伤 | 分层损伤 | 其他区域 | 2墙轴线 | 下 | 30 | 11肋轴线 | 右 | 50 | 0.25 | 55 | 10
[11 empty] | 10 | 延续损伤 | 分层损伤 | 其他区域 | 2墙轴线 | 下 | 30 | 12肋轴线 | 左 | 50 | 0.25 | 25 | 20
[11 empty] | 11 | 新增损伤 | 分层损伤 | 边缘区域 | 前缘 | 下 | 0 | 15肋轴线 | 右 | 50 | 0.6666667 | 18 | 15
[11 empty] | 12 | 新增损伤 | 分层损伤 | 其他区域 | 1墙轴线 | 下 | 25 | 13肋轴线 | 左 | 25 | 0.3333333 | 18 | 8
[11 empty] | 13 | 新增损伤 | 分层损伤 | 长桁端头 | 2墙轴线 | 上 | 30 | 12肋轴线 | 右 | 115 | 0.25 | 40 | 10
|  |  |  | 右下壁板 | 大过载 | 36FT-2016-001 | 1392h | 超声A扫 | 占祥能、汪洪亮 | 2016.05.27 | 1 | 原始损伤 | 分层损伤 | 边缘区域 | 前缘 | 下 | 0 | 右侧边缘 | 左 | 34 | 0.5 | 115 | 20
[11 empty] | 2 | 原始损伤 | 分层损伤 | 边缘区域 | 前缘 | 下 | 0 | 右侧边缘 | 左 | 161 | 0.5 | 10 | 18
[11 empty] | 3 | 延续损伤 | 分层损伤 | 边缘区域 | 前缘 | 下 | 0 | 右侧边缘 | 左 | 696 | 0.3333333 | 20 | 30
[11 empty] | 4 | 原始损伤 | 分层损伤 | 边缘区域 | 1墙轴线 | 下 | 10 | 右侧边缘 | 左 | 1238 | 0.3333333 | 20 | 10
[11 empty] | 5 | 原始损伤 | 分层损伤 | 其他区域 | 1墙轴线 | 上 | 50 | 3肋轴线 | 右 | 0 | 0.3333333 | 8 | 14
[11 empty] | 6 | 原始损伤 | 分层损伤 | 边缘区域 | 前缘 | 下 | 0 | 7肋轴线 | 右 | 540 | 0.3333333 | 15 | 8
[11 empty] | 7 | 原始损伤 | 分层损伤 | 边缘区域 | 前缘 | 下 | 0 | 7肋轴线 | 右 | 260 | 0.3333333 | 60 | 15
[11 empty] | 8 | 原始损伤 | 分层损伤 | 其他区域 | 1墙轴线 | 下 | 0 | 10肋轴线 | 右 | 15 | 0.5 | 52 | 62
[11 empty] | 9 | 原始损伤 | 分层损伤 | 其他区域 | 1墙轴线 | 下 | 15 | 12肋轴线 | 右 | 70 | 0.3333333 | 50 | 25
[11 empty] | 10 | 原始损伤 | 分层损伤 | 其他区域 | 1墙轴线 | 上 | 5 | 7肋轴线 | 左 | 70 | 0.3333333 | 10 | 10
[11 empty] | 11 | 原始损伤 | 分层损伤 | 其他区域 | 2墙轴线 | 上 | 0 | 10肋轴线 | 左 | 30 | 0.5 | 39 | 17
[11 empty] | 12 | 原始损伤 | 分层损伤 | 其他区域 | 2墙轴线 | 上 | 0 | 10肋轴线 | 左 | 106 | 1/3-1/2 | 58 | 20
[11 empty] | 13 | 原始损伤 | 分层损伤 | 其他区域 | 3墙轴线 | 下 | 175 | 13肋轴线 | 右 | 50 | 1/3-1/2 | 25 | 18
[11 empty] | 14 | 原始损伤 | 分层损伤 | 其他区域 | 3墙轴线 | 下 | 225 | 13肋轴线 | 右 | 70 | 1/3-1/2 | 58 | 33
[11 empty] | 15 | 原始损伤 | 分层损伤 | 边缘区域 | 前缘 | 下 | 0 | 右侧边缘 | 左 | 435 | 0.2 | 230 | 15
[11 empty] | 16 | 原始损伤 | 分层损伤 | 其他区域 | 前缘 | 下 | 30 | 3肋轴线 | 右 | 0 | 0.5 | 35 | 36
[11 empty] | 17 | 原始损伤 | 分层损伤 | 其他区域 | 前缘 | 下 | 0 | 4肋轴线 | 右 | 0 | 0.25 | 30 | 10
[11 empty] | 18 | 原始损伤 | 分层损伤 | 其他区域 | 后缘 | 上 | 0 | 8肋轴线 | 右 | 247 | 0.25 | 21 | 6
[11 empty] | 19 | 原始损伤 | 分层损伤 | 其他区域 | 1墙轴线 | 下 | 36 | 9肋轴线 | 左 | 33 | 0.1428571 | 26 | 24
[11 empty] | 20 | 原始损伤 | 分层损伤 | 其他区域 | 前缘 | 下 | 0 | 9肋轴线 | 右 | 274 | 0.3333333 | 37 | 10
[11 empty] | 21 | 原始损伤 | 分层损伤 | 其他区域 | 2墙轴线 | 下 | 152 | 4肋轴线 | 左 | 14 | 0.5 | 105 | 22
[11 empty] | 22 | 延续损伤 | 分层损伤 | 口框区域 | 1墙轴线 | 上 | 35 | 14肋轴线 | 右 | 50 | 0.8333333 | 5 | 35
[11 empty] | 23 | 延续损伤 | 分层损伤 | 其他区域 | 1墙轴线 | 上 | 0 | 6肋轴线 | 左 | 90 | 0.5 | 7 | 15
|  |  | 挡泥板 | 左左壁板 | 大过载 | 36FT-2016-001 | 1392h | 超声A扫 | 占祥能、汪洪亮 | 2016.05.27 | 1 | 原始损伤 | 分层损伤 | 边缘区域 | 前缘 | 下 | 0 | 2前肋轴线 | 右 | 5 | 0.5 | 20 | 8
[11 empty] | 2 | 原始损伤 | 分层损伤 | 边缘区域 | 1梁轴线 | 上 | 0 | 1肋轴线 | 右 | 20 | 0.5 | 45 | 43
[11 empty] | 3 | 原始损伤 | 分层损伤 | 边缘区域 | 前缘 | 下 | 0 | 2肋轴线 | 左 | 75 | 1/3-1/2 | 15 | 18
[11 empty] | 4 | 原始损伤 | 分层损伤 | 边缘区域 | 前缘 | 下 | 0 | 4肋轴线 | 右 | 75 | 0.6666667 | 15 | 20
[11 empty] | 5 | 原始损伤 | 分层损伤 | 边缘区域 | 前缘 | 下 | 0 | 5前肋轴线 | 左 | 20 | 1/3-1/2 | 66 | 7
[11 empty] | 6 | 原始损伤 | 分层损伤 | 边缘区域 | 前缘 | 下 | 10 | 4前肋轴线 | 左 | 6 | 0.5 | 15 | 8
[11 empty] | 7 | 原始损伤 | 分层损伤 | 边缘区域 | 前缘 | 下 | 20 | 3肋轴线 | 左 | 8 | 0.5 | 8 | 8
[11 empty] | 8 | 原始损伤 | 分层损伤 | 边缘区域 | 前缘 | 下 | 314 | 2肋轴线 | 左 | 2 | 0.5 | 15 | 9
[11 empty] | 9 | 原始损伤 | 分层损伤 | 边缘区域 | 2梁轴线 | 下 | 15 | 右侧边缘 | 左 | 208 | 0.25 | 15 | 6
[11 empty] | 10 | 原始损伤 | 分层损伤 | 边缘区域 | 2梁轴线 | 下 | 15 | 右侧边缘 | 左 | 321 | 0.25 | 11 | 6
[11 empty] | 11 | 原始损伤 | 分层损伤 | 边缘区域 | 2梁轴线 | 上 | 15 | 右侧边缘 | 左 | 361 | 0.25 | 17 | 7
[11 empty] | 12 | 原始损伤 | 分层损伤 | 口框区域 | 2梁轴线 | 上 | 100 | 10肋轴线 | 左 | 155 | 0.5 | 56 | 15
[11 empty] | 13 | 原始损伤 | 分层损伤 | 口框区域 | 2梁轴线 | 上 | 30 | 5肋轴线 | 左 | 33 | 0.5 | 89 | 19
[11 empty] | 14 | 原始损伤 | 分层损伤 | 长桁端头 | 1梁轴线 | 下 | 379 | 3肋轴线 | 左 | 41 | 0.5 | 34 | 14
[11 empty] | 15 | 原始损伤 | 分层损伤 | 长桁端头 | 2梁轴线 | 上 | 393 | 3肋轴线 | 右 | 37 | 0.5 | 25 | 14
[11 empty] | 16 | 延续损伤 | 分层损伤 | 口框区域 | 2梁轴线 | 上 | 20 | 9肋轴线 | 右 | 55 | 0.5 | 25 | 5
[11 empty] | 17 | 扩展损伤 | 分层损伤 | 口框区域 | 2梁轴线 | 上 | 390 | 4肋轴线 | 右 | 0 | 1/6-1/2 | 55 | 5 | 1/6-1/2 | 40 | 5
[11 empty] | 18 | 延续损伤 | 分层损伤 | 口框区域 | 1梁轴线 | 上 | 0 | 4肋轴线 | 右 | 95 | 0.5 | 70 | 5
[11 empty] | 19 | 新增损伤 | 分层损伤 | 口框区域 | 后缘 | 上 | 170 | 5肋轴线 | 右 | 0 | 0.1666667 | 10 | 30
|  |  |  | 左右壁板 | 大过载 | 36FT-2016-001 | 1392h | 超声A扫 | 占祥能、汪洪亮 | 2016.05.27 | 1 | 原始损伤 | 分层损伤 | 边缘区域 | 前缘 | 下 | 0 | 2前肋轴线 | 左 | 0 | 0.5 | 13 | 12
[11 empty] | 2 | 原始损伤 | 分层损伤 | 边缘区域 | 前缘 | 下 | 0 | 6前肋轴线 | 左 | 0 | 1/3-1/2 | 14 | 16
[11 empty] | 3 | 原始损伤 | 分层损伤 | 口框区域 | 1梁轴线 | 上 | 100 | 2肋轴线 | 右 | 266 | 0.5 | 15 | 20
[11 empty] | 4 | 扩展损伤 | 分层损伤 | 边缘区域 | 1梁轴线 | 上 | 70 | 右侧边缘 | 左 | 0 | 0.5 | 50 | 40 | 0.5 | 45 | 35
[11 empty] | 5 | 延续损伤 | 分层损伤 | 边缘区域 | 1梁轴线 | 下 | 200 | 右侧边缘 | 左 | 0 | 0.5 | 10 | 108
[11 empty] | 6 | 延续损伤 | 分层损伤 | 边缘区域 | 1梁轴线 | 下 | 370 | 右侧边缘 | 左 | 0 | 0.5 | 10 | 175 | 0.5 | 10 | 160
[11 empty] | 7 | 延续损伤 | 分层损伤 | 边缘区域 | 2梁轴线 | 上 | 420 | 右侧边缘 | 左 | 0 | 0.5 | 10 | 115
[11 empty] | 8 | 新增损伤 | 分层损伤 | 其他区域 | 1梁轴线 | 下 | 160 | 右侧边缘 | 左 | 0 | 0.5 | 5 | 20
|  |  |  | 右左壁板 | 大过载 | 36FT-2016-001 | 1392h | 超声A扫 | 占祥能、汪洪亮 | 2016.05.27 | 1 | 原始损伤 | 分层损伤 | 其他区域 | 前缘 | 下 | 35 | 10前肋轴线 | 右 | 0 | 0.5 | 15 | 8
[11 empty] | 2 | 原始损伤 | 分层损伤 | 边缘区域 | 2梁轴线 | 上 | 0 | 左侧边缘 | 右 | 0 | 0.5 | 20 | 12
[11 empty] | 3 | 原始损伤 | 分层损伤 | 口框区域 | 后缘 | 上 | 145 | 5肋轴线 | 左 | 238 | 0.5 | 38 | 14
[11 empty] | 4 | 原始损伤 | 分层损伤 | 口框区域 | 2梁轴线 | 上 | 100 | 9肋轴线 | 右 | 100 | 0.5 | 60 | 15
[11 empty] | 5 | 延续损伤 | 分层损伤 | 口框区域 | 后缘 | 上 | 110 | 9肋轴线 | 左 | 0 | 0.5 | 5 | 60
[11 empty] | 6 | 延续损伤 | 分层损伤 | 口框区域 | 后缘 | 上 | 135 | 10肋轴线 | 左 | 5 | 0.5 | 10 | 50
[11 empty] | 7 | 延续损伤 | 分层损伤 | 口框区域 | 后缘 | 上 | 50 | 9肋轴线 | 右 | 45 | 0.5 | 70 | 3
[11 empty] | 8 | 延续损伤 | 分层损伤 | 边缘区域 | 2梁轴线 | 上 | 50 | 10肋轴线 | 左 | 115 | 0.5 | 15 | 25
[11 empty] | 9 | 延续损伤 | 分层损伤 | 口框区域 | 后缘 | 上 | 230 | 5肋轴线 | 左 | 0 | 0.3333333 | 20 | 10
[11 empty] | 10 | 延续损伤 | 分层损伤 | 口框区域 | 后缘 | 上 | 105 | 5肋轴线 | 左 | 70 | 0.5 | 20 | 5
[11 empty] | 11 | 扩展损伤 | 分层损伤 | 边缘区域 | 后缘 | 上 | 0 | 5肋轴线 | 左 | 60 | 0.1666667 | 30 | 9 | 0.1666667 | 15 | 8
[11 empty] | 12 | 延续损伤 | 分层损伤 | 边缘区域 | 后缘 | 上 | 0 | 3肋轴线 | 左 | 0 | 0.2 | 15 | 7
|  |  |  | 右右壁板 | 大过载 | 36FT-2016-001 | 1392h | 超声A扫 | 占祥能、汪洪亮 | 2016.05.27 | 1 | 原始损伤 | 分层损伤 | 边缘区域 | 前缘 | 下 | 0 | 10前肋轴线 | 右 | 36 | 0.5 | 10 | 10
|  |  | 后座 | 左上壁板 | 大过载 | 36FT-2016-001 | 1392h | 超声A扫 | 占祥能、汪洪亮 | 2016.05.27 | 1 | 原始损伤 | 分层损伤 | 边缘区域 | 后墙 | 下 | 100 | 后段1肋轴线 | 右 | 25 | 0.3333333 | 20 | 10
[11 empty] | 2 | 原始损伤 | 分层损伤 | 边缘区域 | 后缘 | 上 | 115 | 右侧边缘 | 左 | 5 | 1/3-1/2 | 28 | 17
[11 empty] | 3 | 原始损伤 | 分层损伤 | 边缘区域 | 后缘 | 上 | 70 | 右侧边缘 | 左 | 5 | 0.6666667 | 30 | 20
[11 empty] | 4 | 原始损伤 | 分层损伤 | 边缘区域 | 后缘 | 上 | 0 | 右侧边缘 | 左 | 0 | 0.3333333 | 10 | 8
[11 empty] | 5 | 原始损伤 | 分层损伤 | 其他区域 | 后缘 | 上 | 60 | 后段7肋轴线 | 左 | 0 | 0.6666667 | 15 | 14
[11 empty] | 6 | 原始损伤 | 分层损伤 | 其他区域 | 后缘 | 上 | 90 | 后段17肋轴线 | 右 | 0 | 0.6666667 | 20 | 18
[11 empty] | 7 | 原始损伤 | 分层损伤 | 边缘区域 | 后墙 | 上 | 552 | 右侧边缘 | 右 | 0 | 0.5 | 6 | 11
[11 empty] | 8 | 原始损伤 | 分层损伤 | 边缘区域 | 后墙 | 上 | 425 | 右侧边缘 | 右 | 0 | 0.5 | 16 | 70
|  |  |  | 左下壁板 | 大过载 | 36FT-2016-001 | 1392h | 超声A扫 | 占祥能、汪洪亮 | 2016.05.27 | 1 | 原始损伤 | 分层损伤 | 其他区域 | 后缘 | 上 | 105 | 后段14肋轴线 | 右 | 0 | 0.25 | 30 | 22
[11 empty] | 2 | 原始损伤 | 分层损伤 | 其他区域 | 后墙 | 上 | 450 | 左侧边缘 | 右 | 44 | 0.5 | 25 | 12
[11 empty] | 3 | 原始损伤 | 分层损伤 | 其他区域 | 后墙 | 上 | 486 | 左侧边缘 | 右 | 40 | 0.5 | 20 | 12
[11 empty] | 4 | 扩展损伤 | 分层损伤 | 其他区域 | 后墙 | 上 | 417 | 4肋轴线 | 左 | 25 | 0.5 | 25 | 25 | 0.5 | 20 | 20
[11 empty] | 5 | 原始损伤 | 分层损伤 | 其他区域 | 后缘 | 上 | 90 | 后段15肋轴线 | 左 | 5 | 0.5 | 13 | 10
[11 empty] | 6 | 原始损伤 | 分层损伤 | 其他区域 | 后缘 | 上 | 72 | 后段10肋轴线 | 左 | 0 | 1/3-1/2 | 16 | 28
[11 empty] | 7 | 原始损伤 | 分层损伤 | 其他区域 | 后缘 | 上 | 82 | 后段4肋轴线 | 左 | 0 | 0.5 | 27 | 20
[11 empty] | 8 | 原始损伤 | 分层损伤 | 边缘区域 | 后缘 | 上 | 0 | 后段4肋轴线 | 左 | 0 | 1/3-1/2 | 29 | 15
[11 empty] | 9 | 原始损伤 | 分层损伤 | 边缘区域 | 后缘 | 上 | 98 | 右侧边缘 | 左 | 0 | 1/3-1/2 | 19 | 21
[11 empty] | 10 | 扩展损伤 | 分层损伤 | 其他区域 | 梁轴线 | 下 | 2 | 2肋轴线 | 右 | 56 | 0.5 | 23 | 80 | 0.5 | 17 | 80
[11 empty] | 11 | 原始损伤 | 分层损伤 | 其他区域 | 后墙 | 上 | 500 | 左侧边缘 | 右 | 23 | 0.5 | 16 | 6
[11 empty] | 12 | 扩展损伤 | 分层损伤 | 其他区域 | 梁轴线 | 上 | 0 | 2肋轴线 | 左 | 0 | 0.5 | 25 | 15 | 0.5 | 25 | 10
[11 empty] | 13 | 新增损伤 | 分层损伤 | 其他区域 | 后缘 | 上 | 88 | 后段17肋轴线 | 左 | 0 | 1/3-2/3 | 20 | 16
[11 empty] | 14 | 新增损伤 | 分层损伤 | 其他区域 | 前缘 | 下 | 78 | 后段13肋轴线 | 左 | 0 | 0.5 | 17 | 15
|  |  |  | 右上壁板 | 大过载 | 36FT-2016-001 | 1392h | 超声A扫 | 占祥能、汪洪亮 | 2016.05.27 | 1 | 原始损伤 | 分层损伤 | 其他区域 | 梁轴线 | 上 | 11 | 5肋轴线 | 左 | 159 | 0.3333333 | 25 | 20
[11 empty] | 2 | 原始损伤 | 分层损伤 | 其他区域 | 梁轴线 | 上 | 16 | 5肋轴线 | 左 | 111 | 0.6666667 | 20 | 30
[11 empty] | 3 | 原始损伤 | 分层损伤 | 其他区域 | 梁轴线 | 下 | 14 | 5肋轴线 | 左 | 109 | 1/3-2/3 | 25 | 27
[11 empty] | 4 | 原始损伤 | 分层损伤 | 其他区域 | 后缘 | 上 | 85 | 右侧边缘 | 左 | 3 | 0.5 | 18 | 13
[11 empty] | 5 | 原始损伤 | 分层损伤 | 边缘区域 | 后缘 | 上 | 0 | 左侧边缘 | 右 | 159 | 0.3333333 | 9 | 16
[11 empty] | 6 | 原始损伤 | 分层损伤 | 边缘区域 | 后缘 | 上 | 0 | 后段15肋轴线 | 左 | 0 | 0.5 | 11 | 15
[11 empty] | 7 | 原始损伤 | 分层损伤 | 边缘区域 | 后缘 | 上 | 0 | 后段16肋轴线 | 右 | 11 | 0.6666667 | 14 | 10
[11 empty] | 8 | 原始损伤 | 分层损伤 | 边缘区域 | 后缘 | 上 | 0 | 后段17肋轴线 | 右 | 5 | 0.5 | 15 | 9
[11 empty] | 9 | 原始损伤 | 分层损伤 | 边缘区域 | 后缘 | 上 | 0 | 后段17肋轴线 | 右 | 46 | 0.3333333 | 20 | 9
|  |  |  | 右下壁板 | 大过载 | 36FT-2016-001 | 1392h | 超声A扫 | 占祥能、汪洪亮 | 2016.05.27 | 1 | 原始损伤 | 分层损伤 | 边缘区域 | 后缘 | 上 | 0 | 后段8肋轴线 | 右 | 5 | 0.6666667 | 15 | 10
[11 empty] | 2 | 原始损伤 | 分层损伤 | 边缘区域 | 后缘 | 上 | 0 | 后段7肋轴线 | 左 | 9 | 0.3333333 | 17 | 10
[11 empty] | 3 | 原始损伤 | 分层损伤 | 边缘区域 | 后缘 | 上 | 0 | 后段6肋轴线 | 右 | 0 | 0.5 | 20 | 6
[11 empty] | 4 | 原始损伤 | 分层损伤 | 边缘区域 | 后缘 | 上 | 0 | 后段5肋轴线 | 左 | 45 | 0.25 | 20 | 10
[11 empty] | 5 | 原始损伤 | 分层损伤 | 边缘区域 | 后缘 | 上 | 0 | 后段5肋轴线 | 左 | 30 | 0.5 | 13 | 8
[11 empty] | 6 | 原始损伤 | 分层损伤 | 边缘区域 | 后缘 | 上 | 0 | 后段5肋轴线 | 左 | 0 | 0.5 | 15 | 10
[11 empty] | 7 | 原始损伤 | 分层损伤 | 边缘区域 | 后缘 | 上 | 0 | 后段5肋轴线 | 右 | 40 | 1/3-2/3 | 20 | 10
[11 empty] | 8 | 原始损伤 | 分层损伤 | 边缘区域 | 后缘 | 上 | 0 | 后段4肋轴线 | 左 | 0 | 0.5 | 12 | 7
[11 empty] | 9 | 原始损伤 | 分层损伤 | 边缘区域 | 后缘 | 上 | 0 | 右侧边缘 | 左 | 0 | 0.25 | 15 | 20
[11 empty] | 10 | 原始损伤 | 分层损伤 | 其他区域 | 后缘 | 上 | 90 | 后段14肋轴线 | 右 | 2 | 0.3333333 | 14 | 12
[11 empty] | 11 | 原始损伤 | 分层损伤 | 其他区域 | 后缘 | 上 | 77 | 后段13肋轴线 | 右 | 2 | 0.3333333 | 12 | 15
[11 empty] | 12 | 原始损伤 | 分层损伤 | 其他区域 | 后缘 | 上 | 75 | 后段12肋轴线 | 右 | 3 | 0.3333333 | 12 | 15
[11 empty] | 13 | 原始损伤 | 分层损伤 | 其他区域 | 后缘 | 上 | 75 | 后段11肋轴线 | 右 | 0 | 0.3333333 | 17 | 18
[11 empty] | 14 | 原始损伤 | 分层损伤 | 其他区域 | 后缘 | 上 | 69 | 后段7肋轴线 | 右 | 1 | 0.3333333 | 10 | 12
[11 empty] | 15 | 延续损伤 | 分层损伤 | 其他区域 | 后墙 | 上 | 495 | 2肋轴线 | 左 | 80 | 0.3333333 | 18 | 8
a | 0001 | A | 车把 | 左左蒙皮 | 大过载 | 36FT-2016-001 | 1392h | 超声A扫 | 占祥能、汪洪亮 | 2016.05.27 | 0
|  |  |  | 左右蒙皮 | 大过载 | 36FT-2016-001 | 1392h | 超声A扫 | 占祥能、汪洪亮 | 2016.05.27 | 0
|  |  |  | 右左蒙皮 | 大过载 | 36FT-2016-001 | 1392h | 超声A扫 | 占祥能、汪洪亮 | 2016.05.27 | 0
|  |  |  | 右右蒙皮 | 大过载 | 36FT-2016-001 | 1392h | 超声A扫 | 占祥能、汪洪亮 | 2016.05.27 | 0