## Sheet1
类型 | 编号 | 地点 | 部件 | 零件 | SS检测信息
[5 empty] | 检测阶段/时间 | SS数据来源文件 | 时间fh | 检测手段 | 检测人员 | 检测时间 | 序号 | SS产生形式 | SS类型 | 区域类型 | 位置信息（展向为0°纤维方向） | [6 empty] | 损伤尺度/mm |  | 扩展前缺陷 |  |  | 是否处理 | 备注
[15 empty] | 沿展向基准 | 相对位置 | 距离/mm | 沿弦向基准 | 相对位置 | 距离/mm | 厚度分布 | 沿展向 | 沿弦向 | 厚度分布 | 沿展向 | 沿弦向
a | 0002 | A | 前轮 | 左上壁板 | 2 |  | 2192.38 | A |  | 2018.10.15 | 1 | 原始SS | 分层SS | 其他区域 | 2墙轴线 | 上 | 385 | 10肋轴线 | 左 | 20 | 1/3-1/2 | 20 | 15
|  |  | 前轮 | 左上壁板 | 2 |  | 2192.38 | A |  | 2018.10.15 | 2 | 原始SS | 分层SS | 口框区域 | 前缘 | 下 | 65 | 12肋轴线 | 左 | 40 | 0.5 | 70 | 23
|  |  | 前轮 | 左上壁板 | 2 |  | 2192.38 | A |  | 2018.10.15 | 3 | 原始SS | 分层SS | 其他区域 | 1墙轴线 | 下 | 45 | 11肋轴线 | 左 | 35 | 1/2-2/3 | 31 | 16
|  |  | 前轮 | 左上壁板 | 2 |  | 2192.38 | A |  | 2018.10.15 | 4 | 原始SS | 分层SS | 其他区域 | 1墙轴线 | 下 | 120 | 12肋轴线 | 右 | 126 | 0.6 | 11 | 8
|  |  | 前轮 | 左上壁板 | 2 |  | 2192.38 | A |  | 2018.10.15 | 5 | 原始SS | 分层SS | 边缘区域 | 前缘 | 下 | 165 | 11肋轴线 | 右 | 0 | 0.3333333 | 18 | 7
|  |  | 前轮 | 左上壁板 | 2 |  | 2192.38 | A |  | 2018.10.15 | 6 | 原始SS | 分层SS | 其他区域 | 2墙轴线 | 上 | 245 | 10肋轴线 | 左 | 60 | 0.5 | 53 | 30
|  |  | 前轮 | 左上壁板 | 2 |  | 2192.38 | A |  | 2018.10.15 | 7 | 扩展SS | 分层SS | 边缘区域 | 后缘 | 上 | 0 | 10肋轴线 | 左 | 40 | 0.75 | 28 | 5 | 0.75 | 13 | 5
|  |  | 前轮 | 左上壁板 | 2 |  | 2192.38 | A |  | 2018.10.15 | 8 | 原始SS | 分层SS | 连接区域 | 2墙轴线 | 上 | 0 | 10肋轴线 | 左 | 15 | 0.4 | 8 | 20
|  |  | 前轮 | 左上壁板 | 2 |  | 2192.38 | A |  | 2018.10.15 | 9 | 新增SS | 分层SS | 其他区域 | 2墙轴线 | 上 | 265 | 10肋轴线 | 左 | 30 | 0.3333333 | 10 | 13
|  |  | 前轮 | 左上壁板 | 2 |  | 2192.38 | A |  | 2018.10.15 | 10 | 新增SS | 分层SS | 口框区域 | 前缘 | 下 | 75 | 12肋轴线 | 右 | 0 | 0.3333333 | 14 | 27
|  |  | 前轮 | 左上壁板 | 2 |  | 2192.38 | A |  | 2018.10.15 | 11 | 新增SS | 分层SS | 连接区域 | 1墙轴线 | 上 | 30 | 12肋轴线 | 右 | 0 | 0.5 | 75 | 16
|  |  | 前轮 | 左下壁板 | 2 |  | 2192.38 | A |  | 2018.11.06 | 1 | 原始SS | 分层SS | 边缘区域 | 前缘 | 下 | 0 | 4肋轴线 | 右 | 75 | 0.3333333 | 18 | 10
|  |  | 前轮 | 左下壁板 | 2 |  | 2192.38 | A |  | 2018.11.06 | 2 | 原始SS | 分层SS | 边缘区域 | 前缘 | 下 | 0 | 3肋轴线 | 左 | 115 | 2/3 | 22 | 5
|  |  | 前轮 | 左下壁板 | 2 |  | 2192.38 | A |  | 2018.11.06 | 3 | 原始SS | 分层SS | 边缘区域 | 前缘 | 下 | 0 | 3肋轴线 | 左 | 195 | 2/3 | 65 | 20
|  |  | 前轮 | 左下壁板 | 2 |  | 2192.38 | A |  | 2018.11.06 | 4 | 原始SS | 分层SS | 边缘区域 | 前缘 | 下 | 0 | 3肋轴线 | 左 | 255 | 2/3 | 30 | 8
|  |  | 前轮 | 左下壁板 | 2 |  | 2192.38 | A |  | 2018.11.06 | 5 | 原始SS | 分层SS | 边缘区域 | 前缘 | 下 | 0 | 3肋轴线 | 左 | 310 | 2/3 | 45 | 13
|  |  | 前轮 | 左下壁板 | 2 |  | 2192.38 | A |  | 2018.11.06 | 6 | 原始SS | 分层SS | 边缘区域 | 前缘 | 下 | 0 | 左侧边缘 | 右 | 500 | 0.3333333 | 420 | 10
|  |  | 前轮 | 左下壁板 | 2 |  | 2192.38 | A |  | 2018.11.06 | 7 | 原始SS | 分层SS | 边缘区域 | 后缘 | 上 | 0 | 13肋轴线 | 右 | 0 | 1/2-2/3 | 90 | 47
|  |  | 前轮 | 左下壁板 | 2 |  | 2192.38 | A |  | 2018.11.06 | 8 | 原始SS | 分层SS | 边缘区域 | 后缘 | 上 | 131 | 13肋轴线 | 左 | 30 | 0.5 | 15 | 10
|  |  | 前轮 | 左下壁板 | 2 |  | 2192.38 | A |  | 2018.11.06 | 9 | 原始SS | 分层SS | 边缘区域 | 后缘 | 上 | 40 | 12肋轴线 | 右 | 185 | 1/3-1/2 | 27 | 17
|  |  | 前轮 | 左下壁板 | 2 |  | 2192.38 | A |  | 2018.11.06 | 10 | 原始SS | 分层SS | 边缘区域 | 后缘 | 上 | 38 | 12肋轴线 | 右 | 80 | 0.5 | 10 | 9
|  |  | 前轮 | 左下壁板 | 2 |  | 2192.38 | A |  | 2018.11.06 | 11 | 扩展SS | 分层SS | 边缘区域 | 后缘 | 上 | 40 | 12肋轴线 | 右 | 10 | 0.5 | 24 | 12 | 0.5 | 14 | 9
|  |  | 前轮 | 左下壁板 | 2 |  | 2192.38 | A |  | 2018.11.06 | 12 | 原始SS | 分层SS | 边缘区域 | 后缘 | 上 | 240 | 12肋轴线 | 右 | 40 | 0.5 | 13 | 12
|  |  | 前轮 | 左下壁板 | 2 |  | 2192.38 | A |  | 2018.11.06 | 13 | 扩展SS | 分层SS | 边缘区域 | 前缘 | 下 | 269 | 12肋轴线 | 左 | 97 | 0.5 | 25 | 18 | 0.5 | 15 | 10
|  |  | 前轮 | 左下壁板 | 2 |  | 2192.38 | A |  | 2018.11.06 | 14 | 原始SS | 分层SS | 边缘区域 | 前缘 | 下 | 10 | 9肋轴线 | 右 | 0 | 2/3 | 18 | 10
|  |  | 前轮 | 左下壁板 | 2 |  | 2192.38 | A |  | 2018.11.06 | 15 | 原始SS | 分层SS | 边缘区域 | 前缘 | 下 | 0 | 左侧边缘 | 右 | 105 | 0.125 | 12 | 10
|  |  | 前轮 | 左下壁板 | 2 |  | 2192.38 | A |  | 2018.11.06 | 16 | 原始SS | 分层SS | 边缘区域 | 后缘 | 上 | 0 | 6肋轴线 | 左 | 70 | 0.3333333 | 75 | 15 |  |  |  | 是
|  |  | 前轮 | 左下壁板 | 2 |  | 2192.38 | A |  | 2018.11.06 | 17 | 扩展SS | 分层SS | 边缘区域 | 前缘 | 下 | 0 | 17肋轴线 | 右 | 70 | 0.1666667 | 55 | 14 | 0.1666667 | 40 | 10
|  |  | 前轮 | 左下壁板 | 2 |  | 2192.38 | A |  | 2018.11.06 | 18
|  |  | 前轮 | 左下壁板 | 2 |  | 2192.38 | A |  | 2018.11.06 | 19 | 原始SS | 分层SS | 其他区域 | 2墙轴线 | 下 | 160 | 4肋轴线 | 右 | 25 | 0.1666667 | 20 | 7
|  |  | 前轮 | 左下壁板 | 2 |  | 2192.38 | A |  | 2018.11.06 | 20 | 原始SS | 分层SS | 边缘区域 | 前缘 | 下 | 0 | 10肋轴线 | 右 | 195 | 0.3333333 | 24 | 11
|  |  | 前轮 | 左下壁板 | 2 |  | 2192.38 | A |  | 2018.11.06 | 21 | 扩展SS | 分层SS | 边缘区域 | 前缘 | 下 | 0 | 17肋轴线 | 右 | 0 | 0.25 | 24 | 7 | 0.25 | 10 | 10
|  |  | 前轮 | 左下壁板 | 2 |  | 2192.38 | A |  | 2018.11.06 | 22 | 原始SS | 分层SS | 边缘区域 | 前缘 | 下 | 114 | 14肋轴线 | 左 | 25 | 0.5 | 41 | 7
|  |  | 前轮 | 左下壁板 | 2 |  | 2192.38 | A |  | 2018.11.06 | 23 | 扩展SS | 分层SS | 边缘区域 | 后缘 | 上 | 30 | 左侧边缘 | 右 | 135 | 0.8571429 | 40 | 35 | 0.8571429 | 25 | 6
|  |  | 前轮 | 左下壁板 | 2 |  | 2192.38 | A |  | 2018.11.06 | 24 | 新增SS | 分层SS | 边缘区域 | 前缘 | 下 | 30 | 17肋轴线 | 右 | 90 | 0.3333333 | 14 | 13
|  |  | 前轮 | 左下壁板 | 2 |  | 2192.38 | A |  | 2018.11.06 | 25 | 新增SS | 分层SS | 边缘区域 | 前缘 | 下 | 0 | 3肋轴线 | 左 | 335 | 2/3 | 23 | 9
|  |  | 前轮 | 左下壁板 | 2 |  | 2192.38 | A |  | 2018.11.06 | 26 | 新增SS | 分层SS | 边缘区域 | 前缘 | 下 | 30 | 左侧边缘 | 右 | 335 | 0.5 | 18 | 18
|  |  | 前轮 | 左下壁板 | 2 |  | 2192.38 | A |  | 2018.11.06 | 27 | 新增SS | 长桁脱粘 | 连接区域 | 1墙轴线 | 下 | 310 | 10肋轴线 | 右 | 0 |  | 100 | 30 |  |  |  | 是
|  |  | 前轮 | 左下壁板 | 2 |  | 2192.38 | A |  | 2018.11.06 | 28 | 新增SS | 分层SS | 边缘区域 | 后缘 | 上 | 110 | 右侧边缘 | 左 | 0 | 2/3 | 15 | 17
|  |  | 前轮 | 右上壁板 | 2 |  | 2192.38 | A |  | 2018.10.15 | 1 | 原始SS | 分层SS | 其他区域 | 2墙轴线 | 下 | 265 | 10肋轴线 | 右 | 10 | 0.5 | 25 | 20
|  |  | 前轮 | 右上壁板 | 2 |  | 2192.38 | A |  | 2018.10.15 | 2 | 原始SS | 分层SS | 其他区域 | 1墙轴线 | 下 | 65 | 11肋轴线 | 右 | 125 | 0.3333333 | 15 | 10
|  |  | 前轮 | 右上壁板 | 2 |  | 2192.38 | A |  | 2018.10.15 | 3 | 原始SS | 分层SS | 其他区域 | 1墙轴线 | 下 | 45 | 11肋轴线 | 右 | 125 | 0.25 | 20 | 8
|  |  | 前轮 | 右上壁板 | 2 |  | 2192.38 | A |  | 2018.10.15 | 4 | 原始SS | 分层SS | 其他区域 | 1墙轴线 | 下 | 140 | 11肋轴线 | 右 | 105 | 0.3333333 | 25 | 10
|  |  | 前轮 | 右上壁板 | 2 |  | 2192.38 | A |  | 2018.10.15 | 5 | 扩展SS | 分层SS | 边缘区域 | 1墙轴线 | 下 | 130 | 左侧边缘 | 右 | 35 | 0.3333333 | 12 | 22 | 0.3333333 | 12 | 8
|  |  | 前轮 | 右上壁板 | 2 |  | 2192.38 | A |  | 2018.10.15 | 6 | 原始SS | 分层SS | 其他区域 | 1墙轴线 | 下 | 120 | 14肋轴线 | 右 | 75 | 0.5 | 25 | 15
|  |  | 前轮 | 右上壁板 | 2 |  | 2192.38 | A |  | 2018.10.15 | 7 | 原始SS | 分层SS | 边缘区域 | 前缘 | 下 | 55 | 12肋轴线 | 右 | 55 | 0.5 | 30 | 80
|  |  | 前轮 | 右上壁板 | 2 |  | 2192.38 | A |  | 2018.10.15 | 8 | 原始SS | 分层SS | 其他区域 | 1墙轴线 | 下 | 40 | 12肋轴线 | 右 | 65 | 0.3333333 | 20 | 7
|  |  | 前轮 | 右上壁板 | 2 |  | 2192.38 | A |  | 2018.10.15 | 9 | 原始SS | 分层SS | 其他区域 | 2墙轴线 | 下 | 30 | 11肋轴线 | 右 | 50 | 0.25 | 62 | 12 |  |  |  | 是
|  |  | 前轮 | 右上壁板 | 2 |  | 2192.38 | A |  | 2018.10.15 | 10 | 扩展SS | 分层SS | 其他区域 | 2墙轴线 | 下 | 30 | 12肋轴线 | 左 | 70 | 0.25 | 38 | 23 | 0.25 | 32 | 20
|  |  | 前轮 | 右上壁板 | 2 |  | 2192.38 | A |  | 2018.10.15 | 11 | 扩展SS | 分层SS | 边缘区域 | 前缘 | 下 | 0 | 15肋轴线 | 右 | 60 | 0.6666667 | 23 | 24 | 0.6666667 | 18 | 15
|  |  | 前轮 | 右上壁板 | 2 |  | 2192.38 | A |  | 2018.10.15 | 12 | 原始SS | 分层SS | 其他区域 | 1墙轴线 | 下 | 25 | 13肋轴线 | 左 | 30 | 0.3333333 | 18 | 8
|  |  | 前轮 | 右上壁板 | 2 |  | 2192.38 | A |  | 2018.10.15 | 13 | 原始SS | 分层SS | 其他区域 | 2墙轴线 | 上 | 30 | 12肋轴线 | 右 | 115 | 0.25 | 40 | 10 |  |  |  | 是
|  |  | 前轮 | 右上壁板 | 2 |  | 2192.38 | A |  | 2018.10.15 | 14 | 扩展SS | 分层SS | 其他区域 | 2墙轴线 | 下 | 215 | 10肋轴线 | 右 | 10 | 0.5 | 22 | 15 | 0.5 | 12 | 15
|  |  | 前轮 | 右上壁板 | 2 |  | 2192.38 | A |  | 2018.10.15 | 15 | 扩展SS | 分层SS | 边缘区域 | 1墙轴线 | 下 | 335 | 左侧边缘 | 右 | 37 | 0.5 | 14 | 28 | 0.5 | 10 | 15
|  |  | 前轮 | 右上壁板 | 2 |  | 2192.38 | A |  | 2018.10.15 | 16 | 新增SS | 分层SS | 其他区域 | 1墙轴线 | 下 | 70 | 14肋轴线 | 左 | 15 | 0.5 | 17 | 10
|  |  | 前轮 | 右上壁板 | 2 |  | 2192.38 | A |  | 2018.10.15 | 17 | 新增SS | 分层SS | 其他区域 | 1墙轴线 | 下 | 180 | 10肋轴线 | 右 | 10 | 0.6666667 | 10 | 20
|  |  | 前轮 | 右上壁板 | 2 |  | 2192.38 | A |  | 2018.10.15 | 18 | 新增SS | 分层SS | 口框区域 | 前缘 | 下 | 25 | 12肋轴线 | 右 | 40 | 0.5 | 18 | 14
|  |  | 前轮 | 右上壁板 | 2 |  | 2192.38 | A |  | 2018.10.15 | 19 | 新增SS | 分层SS | 其他区域 | 2墙轴线 | 下 | 240 | 10肋轴线 | 右 | 15 | 0.5 | 10 | 18
|  |  | 前轮 | 右下壁板 | 2 |  | 2192.38 | A |  | 2018.11.05 | 1 | 原始SS | 分层SS | 边缘区域 | 前缘 | 下 | 0 | 右侧边缘 | 左 | 95 | 0.5 | 98 | 10
|  |  | 前轮 | 右下壁板 | 2 |  | 2192.38 | A |  | 2018.11.05 | 2 | 原始SS | 分层SS | 边缘区域 | 前缘 | 下 | 15 | 右侧边缘 | 左 | 165 | 0.5 | 18 | 10
|  |  | 前轮 | 右下壁板 | 2 |  | 2192.38 | A |  | 2018.11.05 | 3 | 原始SS | 分层SS | 边缘区域 | 前缘 | 下 | 30 | 3肋轴线 | 右 | 640 | 0.3333333 | 35 | 15
|  |  | 前轮 | 右下壁板 | 2 |  | 2192.38 | A |  | 2018.11.05 | 4 | 原始SS | 分层SS | 边缘区域 | 前缘 | 下 | 0 | 3肋轴线 | 右 | 105 | 0.3333333 | 28 | 8
|  |  | 前轮 | 右下壁板 | 2 |  | 2192.38 | A |  | 2018.11.05 | 5 | 原始SS | 分层SS | 连接区域 | 1墙轴线 | 上 | 45 | 3肋轴线 | 右 | 0 | 0.3333333 | 14 | 8
|  |  | 前轮 | 右下壁板 | 2 |  | 2192.38 | A |  | 2018.11.05 | 6 | 扩展SS | 分层SS | 边缘区域 | 前缘 | 下 | 0 | 6肋轴线 | 右 | 90 | 0.3333333 | 23 | 8 | 0.3333333 | 15 | 8
|  |  | 前轮 | 右下壁板 | 2 |  | 2192.38 | A |  | 2018.11.05 | 7 | 扩展SS | 分层SS | 边缘区域 | 前缘 | 下 | 0 | 7肋 | 右 | 200 | 0.3333333 | 65 | 18 | 0.3333333 | 60 | 15
|  |  | 前轮 | 右下壁板 | 2 |  | 2192.38 | A |  | 2018.11.05 | 8 | 原始SS | 分层SS | 连接区域 | 1墙轴线 | 下 | 40 | 10肋轴线 | 右 | 0 | 0.5 | 52 | 35
|  |  | 前轮 | 右下壁板 | 2 |  | 2192.38 | A |  | 2018.11.05 | 9 | 原始SS | 分层SS | 连接区域 | 1墙 | 上 | 0 | 17肋轴线 | 左 | 85 | 0.3333333 | 15 | 15
|  |  | 前轮 | 右下壁板 | 2 |  | 2192.38 | A |  | 2018.11.05 | 10 | 扩展SS | 分层SS | 其他区域 | 1墙 | 下 | 30 | 12肋轴线 | 右 | 95 | 0.3333333 | 47 | 25 | 0.3333333 | 10 | 10
|  |  | 前轮 | 右下壁板 | 2 |  | 2192.38 | A |  | 2018.11.05 | 11 | 原始SS | 分层SS | 连接区域 | 2墙轴线 | 上 | 0 | 10肋轴线 | 左 | 30 | 0.5 | 39 | 17
|  |  | 前轮 | 右下壁板 | 2 |  | 2192.38 | A |  | 2018.11.05 | 12 | 扩展SS | 分层SS | 连接区域 | 2墙轴线 | 上 | 0 | 10肋轴线 | 左 | 130 | 1/3-1/2 | 85 | 13 | 1/3-1/2 | 58 | 20
|  |  | 前轮 | 右下壁板 | 2 |  | 2192.38 | A |  | 2018.11.05 | 13 | 原始SS | 分层SS | 边缘区域 | 3墙轴线 | 下 | 200 | 左侧边缘 | 右 | 20 | 1/3-1/2 | 25 | 18
|  |  | 前轮 | 右下壁板 | 2 |  | 2192.38 | A |  | 2018.11.05 | 14 | 原始SS | 分层SS | 边缘区域 | 3墙轴线 | 下 | 240 | 左侧边缘 | 右 | 0 | 1/3-1/2 | 58 | 33
|  |  | 前轮 | 右下壁板 | 2 |  | 2192.38 | A |  | 2018.11.05 | 15 | 扩展SS | 分层SS | 边缘区域 | 前缘 | 下 | 0 | 右侧边缘 | 左 | 580 | 0.2 | 260 | 25 | 0.2 | 230 | 15 | 是
|  |  | 前轮 | 右下壁板 | 2 |  | 2192.38 | A |  | 2018.11.05 | 16 | 原始SS | 分层SS | 边缘区域 | 前缘 | 下 | 60 | 3肋轴线 | 右 | 0 | 0.5 | 32 | 30
|  |  | 前轮 | 右下壁板 | 2 |  | 2192.38 | A |  | 2018.11.05 | 17 | 原始SS | 分层SS | 边缘区域 | 前缘 | 下 | 0 | 5肋轴线 | 右 | 0 | 0.25 | 30 | 10
|  |  | 前轮 | 右下壁板 | 2 |  | 2192.38 | A |  | 2018.11.05 | 18 | 原始SS | 分层SS | 边缘区域 | 后缘 | 上 | 0 | 8肋轴线 | 右 | 270 | 0.25 | 21 | 6
|  |  | 前轮 | 右下壁板 | 2 |  | 2192.38 | A |  | 2018.11.05 | 19 | 扩展SS | 分层SS | 其他区域 | 1墙轴线 | 下 | 45 | 9肋轴线 | 左 | 33 | 0.1428571 | 45 | 25 | 0.1428571 | 26 | 24
|  |  | 前轮 | 右下壁板 | 2 |  | 2192.38 | A |  | 2018.11.05 | 20 | 原始SS | 分层SS | 连接区域 | 1墙轴线 | 下 | 0 | 8肋轴线 | 左 | 60 | 0.3333333 | 45 | 15
|  |  | 前轮 | 右下壁板 | 2 |  | 2192.38 | A |  | 2018.11.05 | 21 | 原始SS | 分层SS | 其他区域 | 2墙轴线 | 下 | 210 | 4肋轴线 | 左 | 65 | 0.5 | 85 | 22
|  |  | 前轮 | 右下壁板 | 2 |  | 2192.38 | A |  | 2018.11.05 | 22 | 扩展SS | 分层SS | 其他区域 | 1墙轴线 | 上 | 60 | 14肋轴线 | 右 | 55 | 0.8333333 | 40 | 8 | 0.8333333 | 25 | 5
|  |  | 前轮 | 右下壁板 | 2 |  | 2192.38 | A |  | 2018.11.05 | 23 | 扩展SS | 分层SS | 连接区域 | 1墙轴线 | 上 | 0 | 6肋轴线 | 左 | 90 | 0.5 | 20 | 14 | 0.5 | 15 | 7
|  |  | 前轮 | 右下壁板 | 2 |  | 2192.38 | A |  | 2018.11.05 | 24 | 扩展SS | 分层SS | 边缘区域 | 前缘 | 下 | 0 | 7肋轴线 | 右 | 290 | 0.3333333 | 28 | 10 | 0.3333333 | 20 | 7
|  |  | 前轮 | 右下壁板 | 2 |  | 2192.38 | A |  | 2018.11.05 | 25 | 新增SS | 分层SS | 边缘区域 | 前缘 | 下 | 38 | 右侧边缘 | 左 | 140 | 1/4-1/2 | 27 | 15
|  |  | 前轮 | 右下壁板 | 2 |  | 2192.38 | A |  | 2018.11.05 | 26 | 新增SS | 分层SS | 边缘区域 | 前缘 | 下 | 460 | 右侧边缘 | 左 | 0 | 1/3-2/3 | 16 | 12
|  |  | 前轮 | 右下壁板 | 2 |  | 2192.38 | A |  | 2018.11.05 | 27 | 新增SS | 分层SS | 边缘区域 | 前缘 | 下 | 0 | 4肋轴线 | 右 | 190 | 0.25 | 28 | 8 |  |  |  |  | 下凹处
|  |  | 前轮 | 右下壁板 | 2 |  | 2192.38 | A |  | 2018.11.05 | 28 | 新增SS | 分层SS | 边缘区域 | 前缘 | 下 | 0 | 8肋轴线 | 左 | 70 | 1/4-1/2 | 45 | 9
|  |  | 前轮 | 右下壁板 | 2 |  | 2192.38 | A |  | 2018.11.05 | 29 | 新增SS | 分层SS | 边缘区域 | 前缘 | 下 | 45 | 4肋轴线 | 右 | 0 | 0.6666667 | 18 | 8
|  |  | 前轮 | 右下壁板 | 2 |  | 2192.38 | A |  | 2018.11.05 | 30 | 新增SS | 分层SS | 其他区域 | 1墙轴线 | 上 | 45 | 6肋轴线 | 右 | 120 | 0.5 | 22 | 17
|  |  | 前轮 | 右下壁板 | 2 |  | 2192.38 | A |  | 2018.11.05 | 31 | 新增SS | 长桁脱粘 | 其他区域 | 1墙轴线 | 下 | 90 | 10肋轴线 | 右 | 50 |  | 45 | 24 |  |  |  | 是
|  |  | 前轮 | 右下壁板 | 2 |  | 2192.38 | A |  | 2018.11.05 | 32 | 新增SS | 长桁脱粘 | 连接区域 | 1墙轴线 | 下 | 195 | 12肋轴线 | 右 | 0 |  | 94 | 30 |  |  |  | 是
|  |  | 前轮 | 右下壁板 | 2 |  | 2192.38 | A |  | 2018.11.05 | 33 | 新增SS | 长桁脱粘 | 其他区域 | 3墙轴线 | 上 | 315 | 9肋轴线 | 右 | 180 |  | 38 | 15
|  |  | 挡泥板 | 左左壁板 | 2 |  | 2192.38 | A |  | 2018.11.08 | 1 | 原始SS | 分层SS | 边缘区域 | 前缘 | 下 | 0 | 2肋轴线 | 右 | 51 | 0.5 | 20 | 8
|  |  | 挡泥板 | 左左壁板 | 2 |  | 2192.38 | A |  | 2018.11.08 | 2 | 原始SS | 分层SS | 连接区域 | 1梁轴线 | 上 | 0 | 1肋轴线 | 右 | 0 | 0.5 | 45 | 28
|  |  | 挡泥板 | 左左壁板 | 2 |  | 2192.38 | A |  | 2018.11.08 | 3 | 扩展SS | 分层SS | 边缘区域 | 前缘 | 下 | 0 | 2肋轴线 | 左 | 85 | 0.3333333 | 20 | 19 | 1/3-1/2 | 15 | 18
|  |  | 挡泥板 | 左左壁板 | 2 |  | 2192.38 | A |  | 2018.11.08 | 4 | 原始SS | 分层SS | 边缘区域 | 前缘 | 下 | 15 | 4肋轴线 | 左 | 80 | 0.6666667 | 12 | 11
|  |  | 挡泥板 | 左左壁板 | 2 |  | 2192.38 | A |  | 2018.11.08 | 5 | 原始SS | 分层SS | 边缘区域 | 前缘 | 下 | 0 | 5肋轴线 | 右 | 0 | 0.3333333 | 66 | 7
|  |  | 挡泥板 | 左左壁板 | 2 |  | 2192.38 | A |  | 2018.11.08 | 6 | 原始SS | 分层SS | 连接区域 | 前缘 | 下 | 50 | 4肋轴线 | 右 | 0 | 0.5 | 12 | 11
|  |  | 挡泥板 | 左左壁板 | 2 |  | 2192.38 | A |  | 2018.11.08 | 7 | 原始SS | 分层SS | 连接区域 | 前缘 | 下 | 37 | 3肋轴线 | 右 | 0 | 0.5 | 8 | 8
|  |  | 挡泥板 | 左左壁板 | 2 |  | 2192.38 | A |  | 2018.11.08 | 8 | 扩展SS | 分层SS | 边缘区域 | 前缘 | 下 | 314 | 2肋轴线 | 左 | 25 | 0.5 | 17 | 15 | 0.5 | 15 | 9
|  |  | 挡泥板 | 左左壁板 | 2 |  | 2192.38 | A |  | 2018.11.08 | 9 | 扩展SS | 分层SS | 边缘区域 | 2梁轴线 | 上 | 0 | 右侧边缘 | 左 | 215 | 0.25 | 20 | 7 | 0.25 | 15 | 6
|  |  | 挡泥板 | 左左壁板 | 2 |  | 2192.38 | A |  | 2018.11.08 | 10 | 扩展SS | 分层SS | 边缘区域 | 2梁轴线 | 上 | 0 | 右侧边缘 | 左 | 328 | 0.25 | 16 | 8 | 0.25 | 11 | 6
|  |  | 挡泥板 | 左左壁板 | 2 |  | 2192.38 | A |  | 2018.11.08 | 11 | 原始SS | 分层SS | 边缘区域 | 2梁轴线 | 上 | 0 | 右侧边缘 | 左 | 370 | 0.25 | 17 | 7
|  |  | 挡泥板 | 左左壁板 | 2 |  | 2192.38 | A |  | 2018.11.08 | 12 | 原始SS | 分层SS | 边缘区域 | 后缘 | 上 | 230 | 10肋轴线 | 左 | 165 | 0.5 | 52 | 13
|  |  | 挡泥板 | 左左壁板 | 2 |  | 2192.38 | A |  | 2018.11.08 | 13 | 原始SS | 分层SS | 边缘区域 | 后缘 | 上 | 120 | 5肋轴线 | 左 | 55 | 0.5 | 85 | 20
|  |  | 挡泥板 | 左左壁板 | 2 |  | 2192.38 | A |  | 2018.11.08 | 14 | 原始SS | 长桁脱粘 | 边缘区域 | 边缘左侧 | 右 | 105 | 2肋轴线 | 左 | 120 |  | 30 | 25
|  |  | 挡泥板 | 左左壁板 | 2 |  | 2192.38 | A |  | 2018.11.08 | 15 | 原始SS | 分层SS | 连接区域 | 后缘 | 上 | 132 | 9肋轴线 | 右 | 0 | 0.5 | 25 | 16
|  |  | 挡泥板 | 左左壁板 | 2 |  | 2192.38 | A |  | 2018.11.08 | 16 | 扩展SS | 分层SS | 口框区域 | 后缘 | 上 | 52 | 10肋轴线 | 左 | 215 | 0.5 | 25 | 10 | 0.5 | 25 | 5
|  |  | 挡泥板 | 左左壁板 | 2 |  | 2192.38 | A |  | 2018.11.08 | 17 | 原始SS | 分层SS | 连接区域 | 2梁轴线 | 上 | 390 | 4肋轴线 | 右 | 0 | 1/6-1/2 | 39 | 6
|  |  | 挡泥板 | 左左壁板 | 2 |  | 2192.38 | A |  | 2018.11.08 | 18 | 原始SS | 分层SS | 口框区域 | 1梁轴线 | 上 | 0 | 4肋轴线 | 右 | 140 | 0.5 | 70 | 5
|  |  | 挡泥板 | 左左壁板 | 2 |  | 2192.38 | A |  | 2018.11.08 | 19 | 扩展SS | 分层SS | 其他区域 | 2梁轴线 | 上 | 390 | 4肋轴线 | 右 | 100 | 0.1666667 | 27 | 10 | 0.1666667 | 15 | 5
|  |  | 挡泥板 | 左左壁板 | 2 |  | 2192.38 | A |  | 2018.11.08 | 20 | 原始SS | 分层SS | 边缘区域 | 后缘 | 上 | 190 | 5肋轴线 | 右 | 0 | 0.1666667 | 10 | 30
|  |  | 挡泥板 | 左左壁板 | 2 |  | 2192.38 | A |  | 2018.11.08 | 21 | 新增SS | 分层SS | 边缘区域 | 后缘 | 上 | 16 | 左侧边缘 | 右 | 40 | 0.5 | 16 | 21
|  |  | 挡泥板 | 左左壁板 | 2 |  | 2192.38 | A |  | 2018.11.08 | 22 | 新增SS | 分层SS | 边缘区域 | 后缘 | 上 | 0 | 右侧边缘 | 左 | 35 | 0.5 | 30 | 42
|  |  | 挡泥板 | 左左壁板 | 2 |  | 2192.38 | A |  | 2018.11.08 | 23 | 新增SS | 分层SS | 连接区域 | 2梁轴线 | 上 | 0 | 10肋轴线 | 右 | 125 | 0.5 | 18 | 8
|  |  | 挡泥板 | 左左壁板 | 2 |  | 2192.38 | A |  | 2018.11.08 | 24 | 新增SS | 分层SS | 边缘区域 | 前缘 | 下 | 0 | 2肋轴线 | 右 | 0 | 0.5 | 16 | 15
|  |  | 挡泥板 | 左左壁板 | 2 |  | 2192.38 | A |  | 2018.11.08 | 25 | 新增SS | 分层SS | 边缘区域 | 前缘 | 下 | 0 | 1肋轴线 | 右 | 0 | 0.5 | 78 | 25
|  |  | 挡泥板 | 左左壁板 | 2 |  | 2192.38 | A |  | 2018.11.08 | 26 | 新增SS | 分层SS | 边缘区域 | 前缘 | 下 | 0 | 2肋轴线 | 右 | 25 | 0.5 | 15 | 14
|  |  | 挡泥板 | 左左壁板 | 2 |  | 2192.38 | A |  | 2018.11.08 | 27 | 新增SS | 分层SS | 边缘区域 | 前缘 | 下 | 0 | 5肋轴线 | 左 | 45 | 0.5 | 20 | 12
|  |  | 挡泥板 | 左左壁板 | 2 |  | 2192.38 | A |  | 2018.11.08 | 28 | 新增SS | 分层SS | 边缘区域 | 前缘 | 下 | 0 | 5肋轴线 | 左 | 20 | 0.5 | 20 | 5
|  |  | 挡泥板 | 左左壁板 | 2 |  | 2192.38 | A |  | 2018.11.08 | 29 | 新增SS | 分层SS | 边缘区域 | 1梁轴线 | 上 | 0 | 左侧边缘 | 右 | 90 | 0.6666667 | 11 | 13
|  |  | 挡泥板 | 左左壁板 | 2 |  | 2192.38 | A |  | 2018.11.08 | 30 | 新增SS | 分层SS | 边缘区域 | 1梁轴线 | 上 | 0 | 左侧边缘 | 右 | 109 | 0.5 | 14 | 12
|  |  | 挡泥板 | 左左壁板 | 2 |  | 2192.38 | A |  | 2018.11.08 | 31 | 新增SS | 分层SS | 边缘区域 | 前缘 | 下 | 20 | 1肋轴线 | 左 | 35 | 0.5 | 14 | 11
|  |  | 挡泥板 | 左右壁板 | 2 |  | 2192.38 | A |  | 2018.11.06 | 1 | 原始SS | 分层SS | 边缘区域 | 前缘 | 下 | 0 | 1肋轴线 | 右 | 0 | 0.5 | 17 | 6
|  |  | 挡泥板 | 左右壁板 | 2 |  | 2192.38 | A |  | 2018.11.06 | 2 | 原始SS | 分层SS | 边缘区域 | 前缘 | 下 | 0 | 6肋轴线 | 右 | 0 | 1/3-1/2 | 14 | 16
|  |  | 挡泥板 | 左右壁板 | 2 |  | 2192.38 | A |  | 2018.11.06 | 3 | 原始SS | 分层SS | 其他区域 | 1梁轴线 | 上 | 70 | 2肋轴线 | 右 | 224 | 0.5 | 24 | 9
|  |  | 挡泥板 | 左右壁板 | 2 |  | 2192.38 | A |  | 2018.11.06 | 4 | 扩展SS | 分层SS | 边缘区域 | 1梁轴线 | 上 | 65 | 右侧边缘 | 左 | 0 | 0.5 | 52 | 40 | 0.5 | 45 | 35
|  |  | 挡泥板 | 左右壁板 | 2 |  | 2192.38 | A |  | 2018.11.06 | 5 | 原始SS | 分层SS | 边缘区域 | 右侧边缘 | 左 | 0 | 1肋轴线 | 右 | 80 | 0.5 | 10 | 180
|  |  | 挡泥板 | 左右壁板 | 2 |  | 2192.38 | A |  | 2018.11.06 | 6 | 扩展SS | 分层SS | 边缘区域 | 右侧边缘 | 左 | 0 | 2肋轴线 | 右 | 240 | 0.5 | 10 | 182 | 0.5 | 10 | 175
|  |  | 挡泥板 | 左右壁板 | 2 |  | 2192.38 | A |  | 2018.11.06 | 7 | 原始SS | 分层SS | 边缘区域 | 右侧边缘 | 左 | 0 | 2肋轴线 | 右 | 115 | 0.5 | 10 | 115
|  |  | 挡泥板 | 左右壁板 | 2 |  | 2192.38 | A |  | 2018.11.06 | 8 | 原始SS | 分层SS | 连接区域 | 前缘 | 下 | 43 | 3肋轴线 | 右 | 0 | 0.5 | 14 | 9
|  |  | 挡泥板 | 左右壁板 | 2 |  | 2192.38 | A |  | 2018.11.06 | 9 | 扩展SS | 分层SS | 边缘区域 | 1梁轴线 | 下 | 100 | 右侧边缘 | 左 | 0 | 0.5 | 7 | 44 | 0.5 | 5 | 20
|  |  | 挡泥板 | 左右壁板 | 2 |  | 2192.38 | A |  | 2018.11.06 | 10 | 新增SS | 分层SS | 边缘区域 | 前缘 | 下 | 10 | 1肋轴线 | 右 | 15 | 0.3333333 | 18 | 11
|  |  | 挡泥板 | 左右壁板 | 2 |  | 2192.38 | A |  | 2018.11.06 | 11 | 新增SS | 分层SS | 边缘区域 | 前缘 | 下 | 0 | 3肋轴线 | 右 | 0 | 1/3-1/2 | 15 | 15
|  |  | 挡泥板 | 左右壁板 | 2 |  | 2192.38 | A |  | 2018.11.06 | 12 | 新增SS | 分层SS | 边缘区域 | 后缘 | 上 | 0 | 左侧边缘 | 右 | 50 | 0.3333333 | 50 | 28
|  |  | 挡泥板 | 右左壁板 | 2 |  | 2192.38 | A |  | 2018.11.08 | 1 | 原始SS | 分层SS | 连接区域 | 前缘 | 下 | 45 | 10肋轴线 | 右 | 0 | 0.5 | 15 | 8
|  |  | 挡泥板 | 右左壁板 | 2 |  | 2192.38 | A |  | 2018.11.08 | 2 | 原始SS | 分层SS | 边缘区域 | 后缘 | 上 | 50 | 10肋轴线 | 左 | 83 | 0.5 | 30 | 7
|  |  | 挡泥板 | 右左壁板 | 2 |  | 2192.38 | A |  | 2018.11.08 | 3 | 原始SS | 分层SS | 边缘区域 | 后缘 | 上 | 154 | 5肋轴线 | 左 | 230 | 0.5 | 33 | 8
|  |  | 挡泥板 | 右左壁板 | 2 |  | 2192.38 | A |  | 2018.11.08 | 4 | 原始SS | 分层SS | 口框区域 | 2梁轴线 | 上 | 205 | 9肋轴线 | 右 | 145 | 0.5 | 60 | 15
|  |  | 挡泥板 | 右左壁板 | 2 |  | 2192.38 | A |  | 2018.11.08 | 5 | 扩展SS | 分层SS | 连接区域 | 后缘 | 上 | 145 | 9肋轴线 | 右 | 0 | 0.5 | 7 | 73 | 0.5 | 5 | 60
|  |  | 挡泥板 | 右左壁板 | 2 |  | 2192.38 | A |  | 2018.11.08 | 6 | 原始SS | 分层SS | 边缘区域 | 后缘 | 上 | 170 | 10肋轴线 | 左 | 13 | 0.5 | 10 | 50
|  |  | 挡泥板 | 右左壁板 | 2 |  | 2192.38 | A |  | 2018.11.08 | 7 | 原始SS | 分层SS | 边缘区域 | 后缘 | 上 | 55 | 9肋轴线 | 右 | 80 | 0.5 | 65 | 8
|  |  | 挡泥板 | 右左壁板 | 2 |  | 2192.38 | A |  | 2018.11.08 | 8 | 扩展SS | 分层SS | 边缘区域 | 右侧边缘 | 左 | 0 | 10肋轴线 | 右 | 237 | 0.5 | 15 | 30 | 0.5 | 15 | 25
|  |  | 挡泥板 | 右左壁板 | 2 |  | 2192.38 | A |  | 2018.11.08 | 9 | 原始SS | 分层SS | 连接区域 | 后缘 | 上 | 443 | 5肋轴线 | 右 | 0 | 0.3333333 | 20 | 10
|  |  | 挡泥板 | 右左壁板 | 2 |  | 2192.38 | A |  | 2018.11.08 | 10 | 扩展SS | 分层SS | 边缘区域 | 后缘 | 上 | 125 | 5肋轴线 | 左 | 65 | 0.5 | 30 | 10 | 0.5 | 20 | 5
|  |  | 挡泥板 | 右左壁板 | 2 |  | 2192.38 | A |  | 2018.11.08 | 11 | 原始SS | 分层SS | 边缘区域 | 后缘 | 上 | 0 | 5肋轴线 | 左 | 70 | 0.1666667 | 20 | 10
|  |  | 挡泥板 | 右左壁板 | 2 |  | 2192.38 | A |  | 2018.11.08 | 12 | 原始SS | 分层SS | 边缘区域 | 后缘 | 上 | 0 | 3肋轴线 | 右 | 0 | 0.3333333 | 12 | 20
|  |  | 挡泥板 | 右右壁板 | 2 |  | 2192.38 | A |  | 2018.11.08 | 1 | 扩展SS | 分层SS | 边缘区域 | 前缘 | 下 | 0 | 10肋轴线 | 右 | 36 | 0.5 | 10 | 18 | 0.5 | 10 | 10
|  |  | 挡泥板 | 右右壁板 | 2 |  | 2192.38 | A |  | 2018.11.08 | 2 | 原始SS | 分层SS | 边缘区域 | 前缘 | 下 | 0 | 7肋轴线 | 右 | 63 | 0.5 | 18 | 12
|  |  | 挡泥板 | 右右壁板 | 2 |  | 2192.38 | A |  | 2018.11.08 | 3 | 新增SS | 分层SS | 边缘区域 | 前缘 | 下 | 0 | 7肋轴线 | 右 | 90 | 0.5 | 21 | 8
|  |  | 挡泥板 | 右右壁板 | 2 |  | 2192.38 | A |  | 2018.11.08 | 4 | 新增SS | 分层SS | 边缘区域 | 前缘 | 下 | 0 | 7肋轴线 | 左 | 20 | 0.5 | 14 | 13
|  |  | 挡泥板 | 右右壁板 | 2 |  | 2192.38 | A |  | 2018.11.08 | 5 | 新增SS | 分层SS | 边缘区域 | 前缘 | 下 | 0 | 9肋轴线 | 右 | 0 | 0.5 | 20 | 20
|  |  | 挡泥板 | 右右壁板 | 2 |  | 2192.38 | A |  | 2018.11.08 | 6 | 新增SS | 分层SS | 连接区域 | 前缘 | 下 | 60 | 10肋轴线 | 右 | 0 | 长桁1/2 | 14 | 11
|  |  | 挡泥板 | 右右壁板 | 2 |  | 2192.38 | A |  | 2018.11.08 | 7 | 新增SS | 分层SS | 连接区域 | 1梁轴线 | 下 | 175 | 10肋轴线 | 右 | 25 | 长桁1/2 | 18 | 12 |  |  |  |  | 长桁分层
|  |  | 挡泥板 | 右右壁板 | 2 |  | 2192.38 | A |  | 2018.11.08 | 8 | 新增SS | 分层SS | 连接区域 | 2梁轴线 | 上 | 275 | 10肋轴线 | 右 | 20 | 0.5 | 10 | 15 |  |  |  |  | 长桁分层
|  |  | 挡泥板 | 右右壁板 | 2 |  | 2192.38 | A |  | 2018.11.08 | 9 | 新增SS | 分层SS | 边缘区域 | 后缘 | 上 | 0 | 右侧边缘 | 左 | 45 | 0.5 | 15 | 15
|  |  | 挡泥板 | 右右壁板 | 2 |  | 2192.38 | A |  | 2018.11.08 | 10 | 新增SS | 分层SS | 边缘区域 | 1梁轴线 | 上 | 0 | 右侧边缘 | 左 | 0 | 0.5 | 10 | 30
|  |  | 后座 | 左上壁板 | 2 |  | 2192.38 | A |  | 2018.11.07 | 1 | 原始SS | 分层SS | 边缘区域 | 后墙轴线 | 下 | 510 | 右侧边缘 | 左 | 15 | 0.3333333 | 20 | 10
|  |  | 后座 | 左上壁板 | 2 |  | 2192.38 | A |  | 2018.11.07 | 2 | 原始SS | 分层SS | 边缘区域 | 后缘 | 上 | 587 | 右侧边缘 | 左 | 0 | 1/3-1/2 | 22 | 10
|  |  | 后座 | 左上壁板 | 2 |  | 2192.38 | A |  | 2018.11.07 | 3 | 扩展SS | 分层SS | 边缘区域 | 后缘 | 上 | 125 | 右侧边缘 | 左 | 0 | 0.6666667 | 30 | 27 | 0.6666667 | 30 | 20
|  |  | 后座 | 左上壁板 | 2 |  | 2192.38 | A |  | 2018.11.07 | 4 | 原始SS | 分层SS | 边缘区域 | 后缘 | 上 | 85 | 右侧边缘 | 左 | 0 | 0.3333333 | 10 | 8
|  |  | 后座 | 左上壁板 | 2 |  | 2192.38 | A |  | 2018.11.07 | 5 | 原始SS | 分层SS | 连接区域 | 后缘 | 上 | 65 | 后段7肋轴线 | 右 | 0 | 0.6666667 | 15 | 8
|  |  | 后座 | 左上壁板 | 2 |  | 2192.38 | A |  | 2018.11.07 | 6 | 原始SS | 分层SS | 连接区域 | 后缘 | 上 | 105 | 后段17肋轴线 | 右 | 0 | 0.6666667 | 15 | 11
|  |  | 后座 | 左上壁板 | 2 |  | 2192.38 | A |  | 2018.11.07 | 7 | 扩展SS | 分层SS | 连接区域 | 右侧边缘 | 左 | 45 | 1肋轴线 | 右 | 0 | 0.5 | 15 | 15 | 0.5 | 6 | 11
|  |  | 后座 | 左上壁板 | 2 |  | 2192.38 | A |  | 2018.11.07 | 8 | 扩展SS | 分层SS | 边缘区域 | 后墙轴线 | 上 | 475 | 右侧边缘 | 左 | 0 | 0.5 | 75 | 21 | 0.5 | 16 | 70
|  |  | 后座 | 左上壁板 | 2 |  | 2192.38 | A |  | 2018.11.07 | 9 | 原始SS | 分层SS | 连接区域 | 梁轴线 | 上 | 15 | 2肋轴线 | 右 | 0 | 0.5 | 23 | 26
|  |  | 后座 | 左上壁板 | 2 |  | 2192.38 | A |  | 2018.11.07 | 10 | 原始SS | 分层SS | 连接区域 | 梁轴线 | 下 | 15 | 2肋轴线 | 右 | 0 | 0.5 | 23 | 23
|  |  | 后座 | 左上壁板 | 2 |  | 2192.38 | A |  | 2018.11.07 | 11 | 新增SS | 分层SS | 边缘区域 | 后缘 | 上 | 0 | 右侧边缘 | 左 | 70 | 0.5 | 40 | 10
|  |  | 后座 | 左上壁板 | 2 |  | 2192.38 | A |  | 2018.11.07 | 12 | 新增SS | 分层SS | 连接区域 | 后缘 | 上 | 0 | 后段14肋轴线 | 右 | 0 | 0.5 | 15 | 10
|  |  | 后座 | 左上壁板 | 2 |  | 2192.38 | A |  | 2018.11.07 | 13 | 新增SS | 分层SS | 连接区域 | 后墙轴线 | 上 | 100 | 10肋轴线 | 右 | 50 | 长桁1/2 | 76 | 17 |  |  |  |  | 长桁分层
|  |  | 后座 | 左上壁板 | 2 |  | 2192.38 | A |  | 2018.11.07 | 14 | 新增SS | 分层SS | 连接区域 | 梁轴线 | 下 | 130 | 8肋轴线 | 右 | 0 | 长桁1/3-1/2 | 90 | 15 |  |  |  |  | 长桁分层
|  |  | 后座 | 左上壁板 | 2 |  | 2192.38 | A |  | 2018.11.07 | 15 | 新增SS | 分层SS | 连接区域 | 后墙轴线 | 上 | 80 | 8肋轴线 | 右 | 20 | 长桁2/3 | 10 | 14 |  |  |  |  | 长桁分层
|  |  | 后座 | 左上壁板 | 2 |  | 2192.38 | A |  | 2018.11.07 | 16 | 新增SS | 分层SS | 连接区域 | 后墙轴线 | 上 | 140 | 7肋轴线 | 右 | 0 | 长桁1/2 | 67 | 15 |  |  |  |  | 长桁分层
|  |  | 后座 | 左上壁板 | 2 |  | 2192.38 | A |  | 2018.11.07 | 17 | 新增SS | 分层SS | 连接区域 | 后墙轴线 | 上 | 70 | 6肋轴线 | 右 | 15 | 长桁2/3 | 20 | 13 |  |  |  |  | 长桁分层
|  |  | 后座 | 左上壁板 | 2 |  | 2192.38 | A |  | 2018.11.07 | 18 | 新增SS | 分层SS | 连接区域 | 后墙轴线 | 上 | 275 | 5肋轴线 | 右 | 0 | 长桁2/3 | 23 | 8 |  |  |  |  | 长桁分层
|  |  | 后座 | 左上壁板 | 2 |  | 2192.38 | A |  | 2018.11.07 | 19 | 新增SS | 分层SS | 连接区域 | 梁轴线 | 下 | 130 | 5肋轴线 | 右 | 0 | 长桁1/3-1/2 | 51 | 10 |  |  |  |  | 长桁分层
|  |  | 后座 | 左上壁板 | 2 |  | 2192.38 | A |  | 2018.11.07 | 20 | 新增SS | 分层SS | 连接区域 | 后墙轴线 | 上 | 315 | 4肋轴线 | 右 | 55 | 长桁1/2 | 17 | 10 |  |  |  |  | 长桁分层
|  |  | 后座 | 左下壁板 | 2 |  | 2192.38 | A |  | 2018.11.07 | 1 | 原始SS | 分层SS | 连接区域 | 后缘 | 上 | 120 | 后段14肋轴线 | 右 | 0 | 0.25 | 25 | 21
|  |  | 后座 | 左下壁板 | 2 |  | 2192.38 | A |  | 2018.11.07 | 2 | 原始SS | 分层SS | 边缘区域 | 后墙轴线 | 上 | 450 | 左侧边缘 | 右 | 50 | 0.5 | 25 | 19
|  |  | 后座 | 左下壁板 | 2 |  | 2192.38 | A |  | 2018.11.07 | 3 | 原始SS | 分层SS | 边缘区域 | 后墙轴线 | 上 | 486 | 左侧边缘 | 右 | 47 | 0.5 | 21 | 13
|  |  | 后座 | 左下壁板 | 2 |  | 2192.38 | A |  | 2018.11.07 | 4 | 原始SS | 分层SS | 其他区域 | 后墙轴线 | 上 | 435 | 4肋轴线 | 左 | 55 | 0.5 | 26 | 22
|  |  | 后座 | 左下壁板 | 2 |  | 2192.38 | A |  | 2018.11.07 | 5 | 原始SS | 分层SS | 连接区域 | 后缘 | 上 | 105 | 后段15肋轴线 | 右 | 0 | 0.5 | 14 | 15
|  |  | 后座 | 左下壁板 | 2 |  | 2192.38 | A |  | 2018.11.07 | 6 | 原始SS | 分层SS | 连接区域 | 后缘 | 上 | 98 | 后段10肋轴线 | 右 | 0 | 1/3-1/2 | 26 | 14
|  |  | 后座 | 左下壁板 | 2 |  | 2192.38 | A |  | 2018.11.07 | 7 | 原始SS | 分层SS | 连接区域 | 后缘 | 上 | 102 | 后段4肋轴线 | 右 | 0 | 0.5 | 20 | 20
|  |  | 后座 | 左下壁板 | 2 |  | 2192.38 | A |  | 2018.11.07 | 8 | 原始SS | 分层SS | 边缘区域 | 后缘 | 上 | 0 | 后段4肋轴线 | 左 | 20 | 1/3-1/2 | 10 | 15
|  |  | 后座 | 左下壁板 | 2 |  | 2192.38 | A |  | 2018.11.07 | 9 | 原始SS | 分层SS | 边缘区域 | 后缘 | 上 | 110 | 左侧边缘 | 右 | 10 | 1/3-1/2 | 15 | 13
|  |  | 后座 | 左下壁板 | 2 |  | 2192.38 | A |  | 2018.11.07 | 10 | 原始SS | 分层SS | 连接区域 | 梁轴线 | 上 | 0 | 2肋轴线 | 右 | 56 | 0.5 | 17 | 25
|  |  | 后座 | 左下壁板 | 2 |  | 2192.38 | A |  | 2018.11.07 | 11 | 原始SS | 分层SS | 边缘区域 | 后墙轴线 | 上 | 435 | 左侧边缘 | 右 | 25 | 0.5 | 16 | 6
|  |  | 后座 | 左下壁板 | 2 |  | 2192.38 | A |  | 2018.11.07 | 12 | 扩展SS | 分层SS | 连接区域 | 梁轴线 | 上 | 0 | 2肋轴线 | 右 | 0 | 0.5 | 30 | 17 | 0.5 | 25 | 10
|  |  | 后座 | 左下壁板 | 2 |  | 2192.38 | A |  | 2018.11.07 | 13 | 原始SS | 分层SS | 连接区域 | 后缘 | 上 | 110 | 后段17肋轴线 | 右 | 0 | 1/3-1/2 | 25 | 11
|  |  | 后座 | 左下壁板 | 2 |  | 2192.38 | A |  | 2018.11.07 | 14 | 原始SS | 分层SS | 连接区域 | 后缘 | 上 | 85 | 后段13肋轴线 | 右 | 0 | 0.5 | 15 | 13
|  |  | 后座 | 左下壁板 | 2 |  | 2192.38 | A |  | 2018.11.07 | 15 | 新增SS | 分层SS | 连接区域 | 梁轴线 | 上 | 0 | 2肋轴线 | 右 | 60 | 0.3333333 | 35 | 24
|  |  | 后座 | 左下壁板 | 2 |  | 2192.38 | A |  | 2018.11.07 | 16 | 新增SS | 分层SS | 连接区域 | 后缘 | 上 | 110 | 后段16肋轴线 | 右 | 0 | 0.5 | 14 | 10
|  |  | 后座 | 左下壁板 | 2 |  | 2192.38 | A |  | 2018.11.07 | 17 | 新增SS | 分层SS | 边缘区域 | 后缘 | 上 | 0 | 后段16肋轴线 | 右 | 40 | 0.5 | 20 | 7
|  |  | 后座 | 左下壁板 | 2 |  | 2192.38 | A |  | 2018.11.07 | 18 | 新增SS | 分层SS | 连接区域 | 后缘 | 上 | 90 | 后段5肋轴线 | 右 | 0 | 0.5 | 17 | 8
|  |  | 后座 | 左下壁板 | 2 |  | 2192.38 | A |  | 2018.11.07 | 19 | 新增SS | 分层SS | 连接区域 | 后缘 | 上 | 95 | 后段3肋轴线 | 右 | 0 | 0.75 | 15 | 11
|  |  | 后座 | 右上壁板 | 2 |  | 2192.38 | A |  | 2018.11.08 | 1 | 原始SS | 分层SS | 其他区域 | 梁轴线 | 上 | 30 | 5肋轴线 | 左 | 105 | 0.3333333 | 10 | 17
|  |  | 后座 | 右上壁板 | 2 |  | 2192.38 | A |  | 2018.11.08 | 2 | 原始SS | 分层SS | 其他区域 | 梁轴线 | 上 | 28 | 5肋轴线 | 左 | 160 | 0.6666667 | 15 | 25
|  |  | 后座 | 右上壁板 | 2 |  | 2192.38 | A |  | 2018.11.08 | 3 | 原始SS | 分层SS | 其他区域 | 梁轴线 | 下 | 30 | 5肋轴线 | 左 | 115 | 0.3333333 | 11 | 20
|  |  | 后座 | 右上壁板 | 2 |  | 2192.38 | A |  | 2018.11.08 | 4 | 原始SS | 分层SS | 边缘区域 | 后缘 | 上 | 85 | 右侧边缘 | 左 | 3 | 0.5 | 18 | 13 |  |  |  |  | 被遮挡
|  |  | 后座 | 右上壁板 | 2 |  | 2192.38 | A |  | 2018.11.08 | 5 | 扩展SS | 分层SS | 边缘区域 | 后缘 | 上 | 0 | 后段4肋轴线 | 右 | 25 | 0.3333333 | 14 | 20 | 0.3333333 | 9 | 16
|  |  | 后座 | 右上壁板 | 2 |  | 2192.38 | A |  | 2018.11.08 | 6 | 扩展SS | 分层SS | 边缘区域 | 后缘 | 上 | 0 | 后段15肋轴线 | 右 | 0 | 0.5 | 11 | 40 | 0.5 | 11 | 15
|  |  | 后座 | 右上壁板 | 2 |  | 2192.38 | A |  | 2018.11.08 | 7 | 扩展SS | 分层SS | 边缘区域 | 后缘 | 上 | 0 | 后段16肋轴线 | 右 | 35 | 0.5 | 25 | 10 | 0.5 | 15 | 9
|  |  | 后座 | 右上壁板 | 2 |  | 2192.38 | A |  | 2018.11.08 | 8 | 扩展SS | 分层SS | 边缘区域 | 后缘 | 上 | 0 | 后段17肋轴线 | 右 | 25 | 0.5 | 15 | 20 | 0.5 | 15 | 9
|  |  | 后座 | 右上壁板 | 2 |  | 2192.38 | A |  | 2018.11.08 | 9 | 原始SS | 分层SS | 边缘区域 | 后缘 | 上 | 0 | 后段17肋轴线 | 右 | 70 | 0.3333333 | 20 | 9
|  |  | 后座 | 右上壁板 | 2 |  | 2192.38 | A |  | 2018.11.08 | 10 | 新增SS | 分层SS | 其他区域 | 梁轴线 | 下 | 40 | 5肋轴线 | 左 | 165 | 0.6666667 | 10 | 15
|  |  | 后座 | 右上壁板 | 2 |  | 2192.38 | A |  | 2018.11.08 | 11 | 新增SS | 分层SS | 连接区域 | 梁轴线 | 下 | 500 | 2肋轴线 | 右 | 15 | 长桁1/4 | 25 | 5 |  |  |  |  | 长桁分层
|  |  | 后座 | 右上壁板 | 2 |  | 2192.38 | A |  | 2018.11.08 | 12 | 新增SS | 分层SS | 连接区域 | 后墙轴线 | 上 | 0 | 4肋轴线 | 右 | 140 | 0.3333333 | 36 | 6
|  |  | 后座 | 右上壁板 | 2 |  | 2192.38 | A |  | 2018.11.08 | 13 | 新增SS | 分层SS | 边缘区域 | 后墙轴线 | 下 | 300 | 后段1肋轴线 | 左 | 120 | 0.5 | 15 | 21
|  |  | 后座 | 右上壁板 | 2 |  | 2192.38 | A |  | 2018.11.08 | 14 | 新增SS | 分层SS | 边缘区域 | 后缘 | 上 | 110 | 左侧边缘 | 右 | 20 | 0.5 | 10 | 18
|  |  | 后座 | 右上壁板 | 2 |  | 2192.38 | A |  | 2018.11.08 | 15 | 新增SS | 分层SS | 边缘区域 | 后缘 | 上 | 65 | 左侧边缘 | 右 | 20 | 0.5 | 23 | 10
|  |  | 后座 | 右下壁板 | 2 |  | 2192.38 | A |  | 2018.11.07 | 1 | 扩展SS | 分层SS | 边缘区域 | 后缘 | 上 | 0 | 8肋轴线 | 左 | 15 | 0.6666667 | 15 | 15 | 0.6666667 | 15 | 10
|  |  | 后座 | 右下壁板 | 2 |  | 2192.38 | A |  | 2018.11.07 | 2 | 扩展SS | 分层SS | 边缘区域 | 后缘 | 上 | 0 | 7肋轴线 | 左 | 9 | 0.3333333 | 30 | 10 | 0.3333333 | 17 | 10
|  |  | 后座 | 右下壁板 | 2 |  | 2192.38 | A |  | 2018.11.07 | 3 | 原始SS | 分层SS | 边缘区域 | 后缘 | 上 | 0 | 6肋轴线 | 左 | 30 | 0.5 | 17 | 12
|  |  | 后座 | 右下壁板 | 2 |  | 2192.38 | A |  | 2018.11.07 | 4 | 原始SS | 分层SS | 边缘区域 | 后缘 | 上 | 0 | 6肋轴线 | 右 | 15 | 0.25 | 15 | 14
|  |  | 后座 | 右下壁板 | 2 |  | 2192.38 | A |  | 2018.11.07 | 5 | 扩展SS | 分层SS | 边缘区域 | 后缘 | 上 | 0 | 5肋轴线 | 左 | 90 | 0.5 | 23 | 10 | 0.5 | 13 | 8
|  |  | 后座 | 右下壁板 | 2 |  | 2192.38 | A |  | 2018.11.07 | 6 | 原始SS | 分层SS | 边缘区域 | 后缘 | 上 | 0 | 5肋轴线 | 右 | 0 | 0.5 | 15 | 10
|  |  | 后座 | 右下壁板 | 2 |  | 2192.38 | A |  | 2018.11.07 | 7 | 原始SS | 分层SS | 边缘区域 | 后缘 | 上 | 0 | 5肋轴线 | 右 | 85 | 1/3-2/3 | 20 | 10
|  |  | 后座 | 右下壁板 | 2 |  | 2192.38 | A |  | 2018.11.07 | 8 | 原始SS | 分层SS | 边缘区域 | 后缘 | 上 | 0 | 4肋轴线 | 右 | 0 | 0.5 | 12 | 7
|  |  | 后座 | 右下壁板 | 2 |  | 2192.38 | A |  | 2018.11.07 | 9 | 原始SS | 分层SS | 边缘区域 | 后缘 | 上 | 0 | 3肋轴线 | 右 | 0 | 0.25 | 15 | 20
|  |  | 后座 | 右下壁板 | 2 |  | 2192.38 | A |  | 2018.11.07 | 10 | 原始SS | 分层SS | 边缘区域 | 后缘 | 上 | 0 | 14肋轴线 | 右 | 20 | 0.3333333 | 20 | 7
|  |  | 后座 | 右下壁板 | 2 |  | 2192.38 | A |  | 2018.11.07 | 11 | 原始SS | 分层SS | 连接区域 | 后缘 | 上 | 90 | 13肋轴线 | 右 | 0 | 0.3333333 | 12 | 15
|  |  | 后座 | 右下壁板 | 2 |  | 2192.38 | A |  | 2018.11.07 | 12 | 原始SS | 分层SS | 连接区域 | 后缘 | 上 | 85 | 12肋轴线 | 右 | 0 | 0.3333333 | 12 | 15
|  |  | 后座 | 右下壁板 | 2 |  | 2192.38 | A |  | 2018.11.07 | 13 | 原始SS | 分层SS | 连接区域 | 后缘 | 上 | 85 | 11肋轴线 | 右 | 0 | 0.5 | 17 | 18
|  |  | 后座 | 右下壁板 | 2 |  | 2192.38 | A |  | 2018.11.07 | 14 | 原始SS | 分层SS | 边缘区域 | 后缘 | 上 | 0 | 7肋轴线 | 右 | 23 | 0.3333333 | 10 | 12
|  |  | 后座 | 右下壁板 | 2 |  | 2192.38 | A |  | 2018.11.07 | 15 | 扩展SS | 分层SS | 其他区域 | 梁轴线 | 下 | 370 | 2肋轴线 | 左 | 90 | 0.3333333 | 37 | 25 | 0.3333333 | 20 | 12
|  |  | 车把 | 左左侧 | 2 |  | 2192.38 | A |  | 2018.10.16 | 1 | 新增SS | 分层SS | 边缘区域 | 后缘 | 上 | 56 | 左侧边缘 | 右 | 0 | 0.5 | 19 | 13
|  |  | 车把 | 左右侧 | 2 |  | 2192.38 | A |  | 2018.10.16 | 1 | 新增SS | 分层SS | 边缘区域 | 后缘 | 上 | 62 | 右侧边缘 | 左 | 10 | 0.5 | 12 | 14
|  |  | 车把 | 右左侧 | 2 |  | 2192.38 | A |  | 2018.10.16 | 0
|  |  | 车把 | 右右侧 | 2 |  | 2192.38 | A |  | 2018.10.16 | 1 | 新增SS | 分层SS | 边缘区域 | 后缘 | 上 | 53 | 右侧边缘 | 左 | 13 | 0.5 | 13 | 15
|  |  | 刹车 | 左下壁板 | 2 |  | 2192.38 | A |  | 2018.11.26 | 0
|  |  | 刹车 | 左上盖板 | 2 |  | 2192.38 | A |  | 2018.11.26 | 0
|  |  | 刹车 | 右下壁板 | 2 |  | 2192.38 | A |  | 2018.11.26 | 0
|  |  | 刹车 | 右上盖板 | 原始 |  |  | A |  | 2018.11.26 | 0
Note on M2: 原始损伤：出厂检测即带有的损伤 新增损伤：定检时检出的新损伤 扩展损伤：定检时检出的扩展损伤 延续损伤：新增或扩展后的损伤在后续定检中未发生变化的损伤
Note on O2: 口框区域：损伤在壁板口框区域 连接区域：损伤在壁板与骨架的机械连接区 蜂窝区域：损伤在蜂窝夹芯结构 长桁端头：损伤在壁板长桁中断区域(一般为长桁/肋交汇区域) 边缘区域：损伤在壁板自由边区域(无机械连接区域) 其他区域：损伤在除上述以外的区域
Note on Y2: 发生扩展的损伤须填写扩展前的缺陷

## Sheet2
机型 | 类型 | 飞机号 | 服役地点 | 部件 | 零件 | 损伤检测信息 | [22 empty] | 密级：内部
[6 empty] | 检测阶段/时间 | 损伤数据来源文件 | 实际飞行时间fh | 检测手段 | 检测人员 | 检测时间 | 序号 | 损伤产生形式 | 损伤类型 | 区域类型 | 位置信息（展向为0°纤维方向） | [6 empty] | 损伤尺度/mm |  | 扩展前缺陷 |  |  | 是否处理 | 备注
[16 empty] | 沿展向基准 | 相对位置 | 距离/mm | 沿弦向基准 | 相对位置 | 距离/mm | 厚度分布 | 沿展向 | 沿弦向 | 厚度分布 | 沿展向 | 沿弦向
J11B | a | 0002 | A | 外翼 | 左上壁板 | 厂内试飞前最后一次检测记录 |  |  | 超声A扫 |  | 2019.03.22 | 1 | 原始损伤 | 分层损伤 | 其他区域 | 2墙轴线 | 上 | 385 | 10肋轴线 | 左 | 20 | 1/3-1/2 | 20 | 15
[12 empty] | 2 | 原始损伤 | 分层损伤 | 口框区域 | 前缘 | 下 | 65 | 12肋轴线 | 左 | 40 | 0.5 | 70 | 23
[12 empty] | 3 | 原始损伤 | 分层损伤 | 其他区域 | 1墙轴线 | 下 | 45 | 11肋轴线 | 左 | 35 | 1/2-2/3 | 31 | 16
[12 empty] | 4 | 原始损伤 | 分层损伤 | 其他区域 | 1墙轴线 | 下 | 120 | 12肋轴线 | 右 | 126 | 0.6 | 11 | 8
[12 empty] | 5 | 原始损伤 | 分层损伤 | 口框区域 | 前缘 | 下 | 165 | 11肋轴线 | 右 | 0 | 0.3333333 | 18 | 7
[12 empty] | 6 | 原始损伤 | 分层损伤 | 其他区域 | 2墙轴线 | 上 | 245 | 10肋轴线 | 左 | 60 | 0.5 | 53 | 30
[12 empty] | 7 | 原始损伤 | 分层损伤 | 边缘区域 | 后缘 | 上 | 0 | 10肋轴线 | 左 | 40 | 0.75 | 28 | 5
[12 empty] | 8 | 原始损伤 | 分层损伤 | 其他区域 | 2墙轴线 | 上 | 0 | 10肋轴线 | 左 | 15 | 0.4 | 8 | 20
[12 empty] | 9 | 原始损伤 | 分层损伤 | 其他区域 | 2墙轴线 | 上 | 265 | 10肋轴线 | 左 | 30 | 0.3333333 | 10 | 13
[12 empty] | 10 | 原始损伤 | 分层损伤 | 口框区域 | 前缘 | 下 | 75 | 12肋轴线 | 右 | 0 | 0.3333333 | 14 | 27
[12 empty] | 11 | 原始损伤 | 分层损伤 | 口框区域 | 1墙轴线 | 上 | 30 | 12肋轴线 | 右 | 0 | 0.5 | 75 | 16
[5 empty] | 左下壁板 | 厂内试飞前最后一次检测记录 |  |  | 超声A扫 |  | 2019.04.08 | 1 | 原始损伤 | 分层损伤 | 边缘区域 | 前缘 | 下 | 0 | 4肋轴线 | 右 | 75 | 0.3333333 | 18 | 10
[12 empty] | 2 | 原始损伤 | 分层损伤 | 边缘区域 | 前缘 | 下 | 0 | 3肋轴线 | 左 | 115 | 0.6666667 | 22 | 5
[12 empty] | 3 | 原始损伤 | 分层损伤 | 边缘区域 | 前缘 | 下 | 0 | 3肋轴线 | 左 | 195 | 0.6666667 | 65 | 20
[12 empty] | 4 | 原始损伤 | 分层损伤 | 边缘区域 | 前缘 | 下 | 0 | 3肋轴线 | 左 | 255 | 0.6666667 | 30 | 8
[12 empty] | 5 | 原始损伤 | 分层损伤 | 边缘区域 | 前缘 | 下 | 0 | 3肋轴线 | 左 | 310 | 0.6666667 | 45 | 13
[12 empty] | 6 | 原始损伤 | 分层损伤 | 边缘区域 | 前缘 | 下 | 0 | 左侧边缘 | 右 | 500 | 0.3333333 | 420 | 10
[12 empty] | 7 | 原始损伤 | 分层损伤 | 边缘区域 | 后缘 | 上 | 0 | 13肋轴线 | 右 | 0 | 1/2-2/3 | 90 | 47
[12 empty] | 8 | 原始损伤 | 分层损伤 | 边缘区域 | 后缘 | 上 | 131 | 13肋轴线 | 左 | 30 | 0.5 | 15 | 10
[12 empty] | 9 | 原始损伤 | 分层损伤 | 边缘区域 | 后缘 | 上 | 40 | 12肋轴线 | 右 | 185 | 1/3-1/2 | 27 | 17
[12 empty] | 10 | 原始损伤 | 分层损伤 | 边缘区域 | 后缘 | 上 | 38 | 12肋轴线 | 右 | 80 | 0.5 | 10 | 9
[12 empty] | 11 | 原始损伤 | 分层损伤 | 边缘区域 | 后缘 | 上 | 40 | 12肋轴线 | 右 | 10 | 0.5 | 24 | 12
[12 empty] | 12 | 原始损伤 | 分层损伤 | 边缘区域 | 后缘 | 上 | 240 | 12肋轴线 | 右 | 40 | 0.5 | 13 | 12
[12 empty] | 13 | 原始损伤 | 分层损伤 | 边缘区域 | 前缘 | 下 | 269 | 12肋轴线 | 左 | 97 | 0.5 | 25 | 18
[12 empty] | 14 | 原始损伤 | 分层损伤 | 边缘区域 | 前缘 | 下 | 10 | 9肋轴线 | 右 | 0 | 0.6666667 | 18 | 10
[12 empty] | 15 | 原始损伤 | 分层损伤 | 边缘区域 | 前缘 | 下 | 0 | 左侧边缘 | 右 | 105 | 0.125 | 12 | 10
[12 empty] | 16 | 原始损伤 | 分层损伤 | 边缘区域 | 后缘 | 上 | 0 | 6肋轴线 | 左 | 70 | 0.3333333 | 75 | 15
[12 empty] | 17 | 原始损伤 | 分层损伤 | 边缘区域 | 前缘 | 下 | 0 | 17肋轴线 | 右 | 70 | 0.1666667 | 55 | 14
18
[12 empty] | 19 | 原始损伤 | 分层损伤 | 其他区域 | 2墙轴线 | 下 | 160 | 4肋轴线 | 右 | 25 | 0.1666667 | 20 | 7
[12 empty] | 20 | 原始损伤 | 分层损伤 | 边缘区域 | 前缘 | 下 | 0 | 10肋轴线 | 右 | 195 | 0.3333333 | 24 | 11
[12 empty] | 21 | 原始损伤 | 分层损伤 | 边缘区域 | 前缘 | 下 | 0 | 17肋轴线 | 右 | 0 | 0.25 | 24 | 7
[12 empty] | 22 | 原始损伤 | 分层损伤 | 边缘区域 | 前缘 | 下 | 114 | 14肋轴线 | 左 | 25 | 0.5 | 41 | 7
[12 empty] | 23 | 原始损伤 | 分层损伤 | 边缘区域 | 后缘 | 上 | 30 | 左侧边缘 | 右 | 135 | 0.8571429 | 40 | 35
[12 empty] | 24 | 原始损伤 | 分层损伤 | 边缘区域 | 前缘 | 下 | 30 | 17肋轴线 | 右 | 90 | 0.3333333 | 14 | 13
[12 empty] | 25 | 原始损伤 | 分层损伤 | 边缘区域 | 前缘 | 下 | 0 | 3肋轴线 | 左 | 335 | 0.6666667 | 23 | 9
[12 empty] | 26 | 原始损伤 | 分层损伤 | 边缘区域 | 前缘 | 下 | 30 | 左侧边缘 | 右 | 0 | 0.5 | 18 | 18
[12 empty] | 27 | 原始损伤 | 长桁脱粘 | 其他区域 | 1墙轴线 | 下 | 310 | 10肋轴线 | 右 | 0 |  | 100 | 30
[12 empty] | 28 | 原始损伤 | 分层损伤 | 边缘区域 | 后缘 | 上 | 110 | 右侧边缘 | 左 | 0 | 0.6666667 | 15 | 17
[5 empty] | 右上壁板 | 厂内试飞前最后一次检测记录 |  |  | 超声A扫 |  | 2019.03.22 | 1 | 原始损伤 | 分层损伤 | 其他区域 | 2墙轴线 | 下 | 265 | 10肋轴线 | 右 | 10 | 0.5 | 25 | 20
[12 empty] | 2 | 原始损伤 | 分层损伤 | 其他区域 | 1墙轴线 | 下 | 65 | 11肋轴线 | 右 | 125 | 0.3333333 | 15 | 10
[12 empty] | 3 | 原始损伤 | 分层损伤 | 其他区域 | 1墙轴线 | 下 | 45 | 11肋轴线 | 右 | 125 | 0.25 | 20 | 8
[12 empty] | 4 | 原始损伤 | 分层损伤 | 其他区域 | 1墙轴线 | 下 | 140 | 11肋轴线 | 右 | 105 | 0.3333333 | 25 | 10
[12 empty] | 5 | 原始损伤 | 分层损伤 | 边缘区域 | 1墙轴线 | 下 | 130 | 左侧边缘 | 右 | 35 | 0.3333333 | 12 | 22
[12 empty] | 6 | 原始损伤 | 分层损伤 | 其他区域 | 1墙轴线 | 下 | 120 | 14肋轴线 | 右 | 75 | 0.5 | 25 | 15
[12 empty] | 7 | 原始损伤 | 分层损伤 | 边缘区域 | 前缘 | 下 | 55 | 12肋轴线 | 右 | 55 | 0.5 | 30 | 80
[12 empty] | 8 | 原始损伤 | 分层损伤 | 其他区域 | 1墙轴线 | 下 | 40 | 12肋轴线 | 右 | 65 | 0.3333333 | 20 | 7
[12 empty] | 9 | 原始损伤 | 分层损伤 | 其他区域 | 2墙轴线 | 下 | 30 | 11肋轴线 | 右 | 50 | 0.25 | 62 | 12 |  |  |  | 是
[12 empty] | 10 | 原始损伤 | 分层损伤 | 其他区域 | 2墙轴线 | 下 | 30 | 12肋轴线 | 左 | 70 | 0.25 | 38 | 23
[12 empty] | 11 | 原始损伤 | 分层损伤 | 边缘区域 | 前缘 | 下 | 0 | 15肋轴线 | 右 | 60 | 0.6666667 | 23 | 24
[12 empty] | 12 | 原始损伤 | 分层损伤 | 其他区域 | 1墙轴线 | 下 | 25 | 13肋轴线 | 左 | 30 | 0.3333333 | 18 | 8
[12 empty] | 13 | 原始损伤 | 分层损伤 | 其他区域 | 2墙轴线 | 上 | 30 | 12肋轴线 | 右 | 115 | 0.25 | 40 | 10
[12 empty] | 14 | 原始损伤 | 分层损伤 | 其他区域 | 2墙轴线 | 下 | 215 | 10肋轴线 | 右 | 10 | 0.5 | 22 | 15
[12 empty] | 15 | 原始损伤 | 分层损伤 | 边缘区域 | 1墙轴线 | 下 | 335 | 左侧边缘 | 右 | 37 | 0.5 | 14 | 28
[12 empty] | 16 | 原始损伤 | 分层损伤 | 其他区域 | 1墙轴线 | 下 | 70 | 14肋轴线 | 左 | 15 | 0.5 | 17 | 10
[12 empty] | 17 | 原始损伤 | 分层损伤 | 其他区域 | 1墙轴线 | 下 | 180 | 10肋轴线 | 右 | 10 | 0.6666667 | 10 | 20
[12 empty] | 18 | 原始损伤 | 分层损伤 | 口框区域 | 前缘 | 下 | 25 | 12肋轴线 | 左 | 40 | 0.5 | 18 | 14
[12 empty] | 19 | 原始损伤 | 分层损伤 | 其他区域 | 2墙轴线 | 下 | 240 | 10肋轴线 | 右 | 15 | 0.5 | 10 | 18
[5 empty] | 右下壁板 | 厂内试飞前最后一次检测记录 |  |  | 超声A扫 |  | 2019.04.08 | 1 | 原始损伤 | 分层损伤 | 边缘区域 | 前缘 | 下 | 0 | 右侧边缘 | 左 | 95 | 0.5 | 98 | 10
[12 empty] | 2 | 原始损伤 | 分层损伤 | 边缘区域 | 前缘 | 下 | 15 | 右侧边缘 | 左 | 165 | 0.5 | 18 | 10
[12 empty] | 3 | 原始损伤 | 分层损伤 | 边缘区域 | 前缘 | 下 | 30 | 3肋轴线 | 右 | 640 | 0.3333333 | 35 | 15
[12 empty] | 4 | 原始损伤 | 分层损伤 | 边缘区域 | 前缘 | 下 | 0 | 3肋轴线 | 右 | 105 | 0.3333333 | 28 | 8
[12 empty] | 5 | 原始损伤 | 分层损伤 | 其他区域 | 1墙轴线 | 上 | 45 | 3肋轴线 | 右 | 0 | 0.3333333 | 14 | 8
[12 empty] | 6 | 原始损伤 | 分层损伤 | 边缘区域 | 前缘 | 下 | 0 | 6肋轴线 | 右 | 90 | 0.3333333 | 23 | 8
[12 empty] | 7 | 原始损伤 | 分层损伤 | 边缘区域 | 前缘 | 下 | 0 | 7肋轴线 | 右 | 200 | 0.3333333 | 65 | 18
[12 empty] | 8 | 原始损伤 | 分层损伤 | 其他区域 | 1墙轴线 | 下 | 40 | 10肋轴线 | 右 | 0 | 0.5 | 52 | 35
[12 empty] | 9 | 原始损伤 | 分层损伤 | 其他区域 | 1墙轴线 | 上 | 0 | 17肋轴线 | 左 | 85 | 0.3333333 | 15 | 15
[12 empty] | 10 | 原始损伤 | 分层损伤 | 其他区域 | 1墙轴线 | 下 | 30 | 12肋轴线 | 右 | 95 | 0.3333333 | 47 | 25
[12 empty] | 11 | 原始损伤 | 分层损伤 | 其他区域 | 2墙轴线 | 上 | 0 | 10肋轴线 | 左 | 30 | 0.5 | 39 | 17
[12 empty] | 12 | 原始损伤 | 分层损伤 | 其他区域 | 2墙轴线 | 上 | 0 | 10肋轴线 | 左 | 130 | 1/3-1/2 | 85 | 13
[12 empty] | 13 | 原始损伤 | 长桁脱粘 | 边缘区域 | 3墙轴线 | 下 | 200 | 左侧边缘 | 右 | 20 | 1/3-1/2 | 25 | 18
[12 empty] | 14 | 原始损伤 | 分层损伤 | 边缘区域 | 3墙轴线 | 下 | 240 | 左侧边缘 | 右 | 0 | 1/3-1/2 | 58 | 33
[12 empty] | 15 | 原始损伤 | 分层损伤 | 边缘区域 | 前缘 | 下 | 0 | 右侧边缘 | 左 | 580 | 0.2 | 260 | 25 |  |  |  | 是
[12 empty] | 16 | 原始损伤 | 分层损伤 | 边缘区域 | 前缘 | 下 | 60 | 3肋轴线 | 右 | 0 | 0.5 | 32 | 30
[12 empty] | 17 | 原始损伤 | 分层损伤 | 边缘区域 | 前缘 | 下 | 0 | 5肋轴线 | 右 | 0 | 0.25 | 30 | 10
[12 empty] | 18 | 原始损伤 | 分层损伤 | 边缘区域 | 后缘 | 上 | 0 | 8肋轴线 | 右 | 270 | 0.25 | 21 | 6
[12 empty] | 19 | 原始损伤 | 分层损伤 | 其他区域 | 1墙轴线 | 下 | 45 | 9肋轴线 | 左 | 33 | 0.1428571 | 45 | 25
[12 empty] | 20 | 原始损伤 | 分层损伤 | 其他区域 | 1墙轴线 | 上 | 0 | 8肋轴线 | 左 | 60 | 0.3333333 | 45 | 15
[12 empty] | 21 | 原始损伤 | 分层损伤 | 其他区域 | 2墙轴线 | 下 | 210 | 4肋轴线 | 左 | 65 | 0.5 | 85 | 22
[12 empty] | 22 | 原始损伤 | 分层损伤 | 其他区域 | 1墙轴线 | 上 | 60 | 14肋轴线 | 右 | 55 | 0.8333333 | 40 | 8
[12 empty] | 23 | 原始损伤 | 分层损伤 | 其他区域 | 1墙轴线 | 上 | 0 | 6肋轴线 | 左 | 90 | 0.5 | 20 | 14
[12 empty] | 24 | 原始损伤 | 分层损伤 | 边缘区域 | 前缘 | 下 | 0 | 7肋轴线 | 右 | 290 | 0.3333333 | 28 | 10
[12 empty] | 25 | 原始损伤 | 分层损伤 | 边缘区域 | 前缘 | 下 | 38 | 右侧边缘 | 左 | 140 | 1/4-1/2 | 27 | 15
[12 empty] | 26 | 原始损伤 | 分层损伤 | 边缘区域 | 前缘 | 下 | 460 | 右侧边缘 | 左 | 0 | 1/3-2/3 | 16 | 12
[12 empty] | 27 | 原始损伤 | 分层损伤 | 边缘区域 | 前缘 | 下 | 0 | 4肋轴线 | 右 | 190 | 0.25 | 28 | 8 |  |  |  |  | 下凹处
[12 empty] | 28 | 原始损伤 | 分层损伤 | 边缘区域 | 前缘 | 下 | 0 | 8肋轴线 | 左 | 70 | 1/4-1/2 | 45 | 9
[12 empty] | 29 | 原始损伤 | 分层损伤 | 边缘区域 | 前缘 | 下 | 45 | 4肋轴线 | 右 | 0 | 0.6666667 | 18 | 8
[12 empty] | 30 | 原始损伤 | 分层损伤 | 其他区域 | 1墙轴线 | 上 | 45 | 6肋轴线 | 右 | 120 | 0.5 | 22 | 17
[12 empty] | 31 | 原始损伤 | 长桁脱粘 | 其他区域 | 1墙轴线 | 下 | 90 | 10肋轴线 | 右 | 50 |  | 45 | 24
[12 empty] | 32 | 原始损伤 | 长桁脱粘 | 其他区域 | 1墙轴线 | 下 | 195 | 12肋轴线 | 右 | 0 |  | 94 | 30
[12 empty] | 33 | 原始损伤 | 长桁脱粘 | 其他区域 | 3墙轴线 | 上 | 315 | 9肋轴线 | 右 | 180 |  | 38 | 15
|  |  |  | 垂尾 | 左左壁板 | 厂内试飞前最后一次检测记录 |  |  | 超声A扫 |  | 2019.04.12 | 1 | 原始损伤 | 分层损伤 | 边缘区域 | 前缘 | 下 | 0 | 2前肋轴线 | 右 | 51 | 0.5 | 20 | 8
[12 empty] | 2 | 原始损伤 | 分层损伤 | 其他区域 | 1梁轴线 | 上 | 0 | 1肋轴线 | 右 | 0 | 0.5 | 45 | 28
[12 empty] | 3 | 原始损伤 | 分层损伤 | 边缘区域 | 前缘 | 下 | 0 | 2肋轴线 | 左 | 85 | 0.3333333 | 20 | 19
[12 empty] | 4 | 原始损伤 | 分层损伤 | 边缘区域 | 前缘 | 下 | 15 | 4肋轴线 | 左 | 80 | 0.6666667 | 12 | 11
[12 empty] | 5 | 原始损伤 | 分层损伤 | 边缘区域 | 前缘 | 下 | 0 | 5前肋轴线 | 右 | 0 | 0.3333333 | 66 | 7
[12 empty] | 6 | 原始损伤 | 分层损伤 | 边缘区域 | 前缘 | 下 | 50 | 4前肋轴线 | 右 | 0 | 0.5 | 12 | 11
[12 empty] | 7 | 原始损伤 | 分层损伤 | 边缘区域 | 前缘 | 下 | 37 | 3肋轴线 | 右 | 0 | 0.5 | 8 | 8
[12 empty] | 8 | 原始损伤 | 分层损伤 | 边缘区域 | 前缘 | 下 | 314 | 2肋轴线 | 左 | 25 | 0.5 | 17 | 15
[12 empty] | 9 | 原始损伤 | 分层损伤 | 边缘区域 | 2梁轴线 | 上 | 0 | 右侧边缘 | 左 | 215 | 0.25 | 20 | 7
[12 empty] | 10 | 原始损伤 | 分层损伤 | 边缘区域 | 2梁轴线 | 上 | 0 | 右侧边缘 | 左 | 328 | 0.25 | 16 | 8
[12 empty] | 11 | 原始损伤 | 分层损伤 | 边缘区域 | 2梁轴线 | 上 | 0 | 右侧边缘 | 左 | 370 | 0.25 | 17 | 7
[12 empty] | 12 | 原始损伤 | 分层损伤 | 边缘区域 | 后缘 | 上 | 230 | 10肋轴线 | 左 | 165 | 0.5 | 52 | 13
[12 empty] | 13 | 原始损伤 | 分层损伤 | 边缘区域 | 后缘 | 上 | 120 | 5肋轴线 | 左 | 55 | 0.5 | 85 | 20
[12 empty] | 14 | 原始损伤 | 长桁脱粘 | 边缘区域 | 左侧边缘 | 右 | 105 | 2肋轴线 | 左 | 120 |  | 30 | 25
[12 empty] | 15 | 原始损伤 | 分层损伤 | 边缘区域 | 后缘 | 上 | 132 | 9肋轴线 | 右 | 0 | 0.5 | 25 | 16
[12 empty] | 16 | 原始损伤 | 分层损伤 | 口框区域 | 后缘 | 上 | 52 | 10肋轴线 | 左 | 215 | 0.5 | 25 | 10
[12 empty] | 17 | 原始损伤 | 分层损伤 | 其他区域 | 2梁轴线 | 上 | 390 | 4肋轴线 | 右 | 0 | 1/6-1/2 | 39 | 6
[12 empty] | 18 | 原始损伤 | 分层损伤 | 口框区域 | 1梁轴线 | 上 | 0 | 4肋轴线 | 右 | 140 | 0.5 | 70 | 5
[12 empty] | 19 | 原始损伤 | 分层损伤 | 其他区域 | 2梁轴线 | 上 | 390 | 4肋轴线 | 右 | 100 | 0.1666667 | 27 | 10
[12 empty] | 20 | 原始损伤 | 分层损伤 | 边缘区域 | 后缘 | 上 | 190 | 5肋轴线 | 右 | 0 | 0.1666667 | 10 | 30
[12 empty] | 21 | 原始损伤 | 分层损伤 | 边缘区域 | 后缘 | 上 | 16 | 左侧边缘 | 右 | 40 | 0.5 | 16 | 21
[12 empty] | 22 | 原始损伤 | 分层损伤 | 边缘区域 | 后缘 | 上 | 0 | 右侧边缘 | 左 | 35 | 0.5 | 30 | 42
[12 empty] | 23 | 原始损伤 | 分层损伤 | 其他区域 | 2梁轴线 | 上 | 0 | 10肋轴线 | 右 | 125 | 0.5 | 18 | 8
[12 empty] | 24 | 原始损伤 | 分层损伤 | 边缘区域 | 前缘 | 下 | 0 | 2肋轴线 | 右 | 0 | 0.5 | 16 | 15
[12 empty] | 25 | 原始损伤 | 分层损伤 | 边缘区域 | 前缘 | 下 | 0 | 1前肋轴线 | 右 | 0 | 0.5 | 78 | 25
[12 empty] | 26 | 原始损伤 | 分层损伤 | 边缘区域 | 前缘 | 下 | 0 | 2前肋轴线 | 右 | 25 | 0.5 | 15 | 14
[12 empty] | 27 | 原始损伤 | 分层损伤 | 边缘区域 | 前缘 | 下 | 0 | 5肋轴线 | 左 | 45 | 0.5 | 20 | 12
[12 empty] | 28 | 原始损伤 | 分层损伤 | 边缘区域 | 前缘 | 下 | 0 | 5肋轴线 | 左 | 20 | 0.5 | 20 | 5
[12 empty] | 29 | 原始损伤 | 分层损伤 | 边缘区域 | 1梁轴线 | 上 | 0 | 左侧边缘 | 右 | 90 | 0.6666667 | 11 | 13
[12 empty] | 30 | 原始损伤 | 分层损伤 | 边缘区域 | 1梁轴线 | 上 | 0 | 左侧边缘 | 右 | 109 | 0.5 | 14 | 12
[12 empty] | 31 | 原始损伤 | 分层损伤 | 边缘区域 | 前缘 | 下 | 20 | 1肋轴线 | 左 | 35 | 0.5 | 14 | 11
[5 empty] | 左右壁板 | 原始 |  |  | 超声A扫 |  | 2019.04.15 | 1 | 原始损伤 | 分层损伤 | 边缘区域 | 前缘 | 下 | 0 | 1肋轴线 | 右 | 0 | 0.5 | 17 | 6
[12 empty] | 2 | 原始损伤 | 分层损伤 | 边缘区域 | 前缘 | 下 | 0 | 6肋轴线 | 右 | 0 | 1/3-1/2 | 14 | 16
[12 empty] | 3 | 原始损伤 | 分层损伤 | 其他区域 | 1梁轴线 | 上 | 70 | 2肋轴线 | 右 | 224 | 0.5 | 24 | 9
[12 empty] | 4 | 原始损伤 | 分层损伤 | 边缘区域 | 1梁轴线 | 上 | 65 | 右侧边缘 | 左 | 0 | 0.5 | 52 | 40
[12 empty] | 5 | 原始损伤 | 分层损伤 | 边缘区域 | 右侧边缘 | 左 | 0 | 1肋轴线 | 右 | 80 | 0.5 | 10 | 180
[12 empty] | 6 | 原始损伤 | 分层损伤 | 边缘区域 | 右侧边缘 | 左 | 0 | 2肋轴线 | 右 | 240 | 0.5 | 10 | 182
[12 empty] | 7 | 原始损伤 | 分层损伤 | 边缘区域 | 右侧边缘 | 左 | 0 | 2肋轴线 | 右 | 115 | 0.5 | 10 | 115
[12 empty] | 8 | 原始损伤 | 分层损伤 | 边缘区域 | 前缘 | 下 | 43 | 3肋轴线 | 右 | 0 | 0.5 | 14 | 9
[12 empty] | 9 | 原始损伤 | 分层损伤 | 边缘区域 | 1梁轴线 | 下 | 100 | 右侧边缘 | 左 | 0 | 0.5 | 7 | 44
[12 empty] | 10 | 原始损伤 | 分层损伤 | 边缘区域 | 前缘 | 下 | 10 | 1肋轴线 | 右 | 15 | 0.3333333 | 18 | 11
[12 empty] | 11 | 原始损伤 | 分层损伤 | 边缘区域 | 前缘 | 下 | 0 | 3肋轴线 | 右 | 0 | 1/3-1/2 | 15 | 15
[12 empty] | 12 | 原始损伤 | 分层损伤 | 边缘区域 | 后缘 | 上 | 0 | 左侧边缘 | 右 | 50 | 0.3333333 | 50 | 28
[5 empty] | 右左壁板 | 原始 |  |  | 超声A扫 |  | 2019.04.15 | 1 | 原始损伤 | 分层损伤 | 边缘区域 | 前缘 | 下 | 45 | 10肋轴线 | 右 | 0 | 0.5 | 15 | 8
[12 empty] | 2 | 原始损伤 | 分层损伤 | 边缘区域 | 后缘 | 上 | 50 | 10肋轴线 | 左 | 83 | 0.5 | 30 | 7
[12 empty] | 3 | 原始损伤 | 分层损伤 | 边缘区域 | 后缘 | 上 | 154 | 5肋轴线 | 左 | 230 | 0.5 | 33 | 8
[12 empty] | 4 | 原始损伤 | 分层损伤 | 口框区域 | 2梁轴线 | 上 | 205 | 9肋轴线 | 右 | 145 | 0.5 | 60 | 15
[12 empty] | 5 | 原始损伤 | 分层损伤 | 边缘区域 | 后缘 | 上 | 145 | 9肋轴线 | 右 | 0 | 0.5 | 7 | 73
[12 empty] | 6 | 原始损伤 | 分层损伤 | 边缘区域 | 后缘 | 上 | 170 | 10肋轴线 | 左 | 13 | 0.5 | 10 | 50
[12 empty] | 7 | 原始损伤 | 分层损伤 | 边缘区域 | 后缘 | 上 | 55 | 9肋轴线 | 右 | 80 | 0.5 | 65 | 8
[12 empty] | 8 | 原始损伤 | 分层损伤 | 边缘区域 | 右侧边缘 | 左 | 0 | 10肋轴线 | 右 | 237 | 0.5 | 15 | 30
[12 empty] | 9 | 原始损伤 | 分层损伤 | 边缘区域 | 后缘 | 上 | 443 | 5肋轴线 | 右 | 0 | 0.3333333 | 20 | 10
[12 empty] | 10 | 原始损伤 | 分层损伤 | 边缘区域 | 后缘 | 上 | 125 | 5肋轴线 | 左 | 65 | 0.5 | 30 | 10
[12 empty] | 11 | 原始损伤 | 分层损伤 | 边缘区域 | 后缘 | 上 | 0 | 5肋轴线 | 左 | 70 | 0.1666667 | 20 | 10
[12 empty] | 12 | 原始损伤 | 分层损伤 | 边缘区域 | 后缘 | 上 | 0 | 3肋轴线 | 右 | 0 | 0.3333333 | 12 | 20
[5 empty] | 右右壁板 | 原始 |  |  | 超声A扫 |  | 2019.04.12 | 1 | 原始损伤 | 分层损伤 | 边缘区域 | 前缘 | 下 | 0 | 10肋轴线 | 右 | 36 | 0.5 | 10 | 18
[12 empty] | 2 | 原始损伤 | 分层损伤 | 边缘区域 | 前缘 | 下 | 0 | 7肋轴线 | 右 | 63 | 0.5 | 18 | 12
[12 empty] | 3 | 原始损伤 | 分层损伤 | 边缘区域 | 前缘 | 下 | 0 | 7肋轴线 | 右 | 90 | 0.5 | 21 | 8
[12 empty] | 4 | 原始损伤 | 分层损伤 | 边缘区域 | 前缘 | 下 | 0 | 7肋轴线 | 左 | 20 | 0.5 | 14 | 13
[12 empty] | 5 | 原始损伤 | 分层损伤 | 边缘区域 | 前缘 | 下 | 0 | 9肋轴线 | 右 | 0 | 0.5 | 20 | 20
[12 empty] | 6 | 原始损伤 | 分层损伤 | 边缘区域 | 前缘 | 下 | 60 | 10肋轴线 | 右 | 0 | 长桁1/2 | 14 | 11
[12 empty] | 7 | 原始损伤 | 分层损伤 | 其他区域 | 1梁轴线 | 下 | 175 | 10肋轴线 | 右 | 25 | 长桁1/2 | 18 | 12 |  |  |  |  | 长桁分层
[12 empty] | 8 | 原始损伤 | 分层损伤 | 其他区域 | 2梁轴线 | 上 | 275 | 10肋轴线 | 右 | 20 | 0.5 | 10 | 15 |  |  |  |  | 长桁分层
[12 empty] | 9 | 原始损伤 | 分层损伤 | 边缘区域 | 后缘 | 上 | 0 | 右侧边缘 | 左 | 45 | 0.5 | 15 | 15
[12 empty] | 10 | 原始损伤 | 分层损伤 | 边缘区域 | 1梁轴线 | 上 | 0 | 右侧边缘 | 左 | 0 | 0.5 | 10 | 30
|  |  |  | 平尾 | 左上壁板 | 原始 |  |  | 超声A扫 |  | 2019.04.17 | 1 | 原始损伤 | 分层损伤 | 边缘区域 | 后墙轴线 | 下 | 510 | 右侧边缘 | 左 | 15 | 0.3333333 | 20 | 10
[12 empty] | 2 | 原始损伤 | 分层损伤 | 边缘区域 | 后缘 | 上 | 587 | 右侧边缘 | 左 | 0 | 1/3-1/2 | 22 | 10
[12 empty] | 3 | 原始损伤 | 分层损伤 | 边缘区域 | 后缘 | 上 | 125 | 右侧边缘 | 左 | 0 | 0.6666667 | 30 | 27
[12 empty] | 4 | 原始损伤 | 分层损伤 | 边缘区域 | 后缘 | 上 | 85 | 右侧边缘 | 左 | 0 | 0.3333333 | 10 | 8
[12 empty] | 5 | 原始损伤 | 分层损伤 | 边缘区域 | 后缘 | 上 | 65 | 后段7肋轴线 | 右 | 0 | 0.6666667 | 15 | 8
[12 empty] | 6 | 原始损伤 | 分层损伤 | 边缘区域 | 后缘 | 上 | 105 | 后段17肋轴线 | 右 | 0 | 0.6666667 | 15 | 11
[12 empty] | 7 | 原始损伤 | 分层损伤 | 边缘区域 | 右侧边缘 | 左 | 45 | 1肋轴线 | 右 | 0 | 0.5 | 15 | 15
[12 empty] | 8 | 原始损伤 | 分层损伤 | 边缘区域 | 后墙轴线 | 上 | 475 | 右侧边缘 | 左 | 0 | 0.5 | 75 | 21
[12 empty] | 9 | 原始损伤 | 分层损伤 | 其他区域 | 梁轴线 | 上 | 15 | 2肋轴线 | 右 | 0 | 0.5 | 23 | 26
[12 empty] | 10 | 原始损伤 | 分层损伤 | 其他区域 | 梁轴线 | 下 | 15 | 2肋轴线 | 右 | 0 | 0.5 | 23 | 23
[12 empty] | 11 | 原始损伤 | 分层损伤 | 边缘区域 | 后缘 | 上 | 0 | 右侧边缘 | 左 | 70 | 0.5 | 40 | 10
[12 empty] | 12 | 原始损伤 | 分层损伤 | 边缘区域 | 后缘 | 上 | 0 | 后段14肋轴线 | 右 | 0 | 0.5 | 15 | 10
[12 empty] | 13 | 原始损伤 | 分层损伤 | 其他区域 | 后墙轴线 | 上 | 100 | 10肋轴线 | 右 | 50 | 长桁1/2 | 76 | 17 |  |  |  |  | 长桁分层
[12 empty] | 14 | 原始损伤 | 分层损伤 | 其他区域 | 梁轴线 | 下 | 130 | 8肋轴线 | 右 | 0 | 长桁1/3-1/2 | 90 | 15 |  |  |  |  | 长桁分层
[12 empty] | 15 | 原始损伤 | 分层损伤 | 其他区域 | 后墙轴线 | 上 | 80 | 8肋轴线 | 右 | 20 | 长桁2/3 | 10 | 14 |  |  |  |  | 长桁分层
[12 empty] | 16 | 原始损伤 | 分层损伤 | 其他区域 | 后墙轴线 | 上 | 140 | 7肋轴线 | 右 | 0 | 长桁1/2 | 67 | 15 |  |  |  |  | 长桁分层
[12 empty] | 17 | 原始损伤 | 分层损伤 | 其他区域 | 后墙轴线 | 上 | 70 | 6肋轴线 | 右 | 15 | 长桁2/3 | 20 | 13 |  |  |  |  | 长桁分层
[12 empty] | 18 | 原始损伤 | 分层损伤 | 其他区域 | 后墙轴线 | 上 | 275 | 5肋轴线 | 右 | 0 | 长桁2/3 | 23 | 8 |  |  |  |  | 长桁分层
[12 empty] | 19 | 原始损伤 | 分层损伤 | 其他区域 | 梁轴线 | 下 | 130 | 5肋轴线 | 右 | 0 | 长桁1/3-1/2 | 51 | 10 |  |  |  |  | 长桁分层
[12 empty] | 20 | 原始损伤 | 分层损伤 | 其他区域 | 后墙轴线 | 上 | 315 | 4肋轴线 | 右 | 55 | 长桁1/2 | 17 | 10 |  |  |  |  | 长桁分层
[5 empty] | 左下壁板 | 原始 |  |  | 超声A扫 |  | 2019.04.15 | 1 | 原始损伤 | 分层损伤 | 边缘区域 | 后缘 | 上 | 120 | 后段14肋轴线 | 右 | 0 | 0.25 | 25 | 21
[12 empty] | 2 | 原始损伤 | 分层损伤 | 边缘区域 | 后墙轴线 | 上 | 450 | 左侧边缘 | 右 | 50 | 0.5 | 25 | 19
[12 empty] | 3 | 原始损伤 | 分层损伤 | 边缘区域 | 后墙轴线 | 上 | 486 | 左侧边缘 | 右 | 47 | 0.5 | 21 | 13
[12 empty] | 4 | 原始损伤 | 分层损伤 | 其他区域 | 后墙轴线 | 上 | 435 | 4肋轴线 | 左 | 55 | 0.5 | 26 | 22
[12 empty] | 5 | 原始损伤 | 分层损伤 | 边缘区域 | 后缘 | 上 | 105 | 后段15肋轴线 | 右 | 0 | 0.5 | 14 | 15
[12 empty] | 6 | 原始损伤 | 分层损伤 | 边缘区域 | 后缘 | 上 | 98 | 后段10肋轴线 | 右 | 0 | 1/3-1/2 | 26 | 14
[12 empty] | 7 | 原始损伤 | 分层损伤 | 边缘区域 | 后缘 | 上 | 102 | 后段4肋轴线 | 右 | 0 | 0.5 | 20 | 20
[12 empty] | 8 | 原始损伤 | 分层损伤 | 边缘区域 | 后缘 | 上 | 0 | 后段4肋轴线 | 左 | 20 | 1/3-1/2 | 10 | 15
[12 empty] | 9 | 原始损伤 | 分层损伤 | 边缘区域 | 后缘 | 上 | 110 | 左侧边缘 | 右 | 10 | 1/3-1/2 | 15 | 13
[12 empty] | 10 | 原始损伤 | 分层损伤 | 其他区域 | 梁轴线 | 上 | 0 | 2肋轴线 | 右 | 56 | 0.5 | 17 | 25
[12 empty] | 11 | 原始损伤 | 分层损伤 | 边缘区域 | 后墙轴线 | 上 | 435 | 左侧边缘 | 右 | 25 | 0.5 | 16 | 6
[12 empty] | 12 | 原始损伤 | 分层损伤 | 其他区域 | 梁轴线 | 上 | 0 | 2肋轴线 | 右 | 0 | 0.5 | 30 | 17
[12 empty] | 13 | 原始损伤 | 分层损伤 | 边缘区域 | 后缘 | 上 | 110 | 后段17肋轴线 | 右 | 0 | 1/3-1/2 | 25 | 11
[12 empty] | 14 | 原始损伤 | 分层损伤 | 边缘区域 | 后缘 | 上 | 85 | 后段13肋轴线 | 右 | 0 | 0.5 | 15 | 13
[12 empty] | 15 | 原始损伤 | 分层损伤 | 其他区域 | 梁轴线 | 上 | 0 | 2肋轴线 | 右 | 60 | 0.3333333 | 35 | 24
[12 empty] | 16 | 原始损伤 | 分层损伤 | 边缘区域 | 后缘 | 上 | 110 | 后段16肋轴线 | 右 | 0 | 0.5 | 14 | 10
[12 empty] | 17 | 原始损伤 | 分层损伤 | 边缘区域 | 后缘 | 上 | 0 | 后段16肋轴线 | 右 | 40 | 0.5 | 20 | 7
[12 empty] | 18 | 原始损伤 | 分层损伤 | 边缘区域 | 后缘 | 上 | 90 | 后段5肋轴线 | 右 | 0 | 0.5 | 17 | 8
[12 empty] | 19 | 原始损伤 | 分层损伤 | 边缘区域 | 后缘 | 上 | 95 | 后段3肋轴线 | 右 | 0 | 0.75 | 15 | 11
[5 empty] | 右上壁板 | 原始 |  |  | 超声A扫 |  | 2019.04.17 | 1 | 原始损伤 | 分层损伤 | 其他区域 | 梁轴线 | 上 | 30 | 5肋轴线 | 左 | 105 | 0.3333333 | 10 | 17
[12 empty] | 2 | 原始损伤 | 分层损伤 | 其他区域 | 梁轴线 | 上 | 28 | 5肋轴线 | 左 | 160 | 0.6666667 | 15 | 25
[12 empty] | 3 | 原始损伤 | 分层损伤 | 其他区域 | 梁轴线 | 下 | 30 | 5肋轴线 | 左 | 115 | 0.3333333 | 11 | 20
[12 empty] | 4 | 原始损伤 | 分层损伤 | 边缘区域 | 后缘 | 上 | 85 | 右侧边缘 | 左 | 3 | 0.5 | 18 | 13 |  |  |  |  | 被遮挡
[12 empty] | 5 | 原始损伤 | 分层损伤 | 边缘区域 | 后缘 | 上 | 0 | 后段4肋轴线 | 右 | 25 | 0.3333333 | 14 | 20
[12 empty] | 6 | 原始损伤 | 分层损伤 | 边缘区域 | 后缘 | 上 | 0 | 后段15肋轴线 | 右 | 0 | 0.5 | 11 | 40
[12 empty] | 7 | 原始损伤 | 分层损伤 | 边缘区域 | 后缘 | 上 | 0 | 后段16肋轴线 | 右 | 35 | 0.5 | 25 | 10
[12 empty] | 8 | 原始损伤 | 分层损伤 | 边缘区域 | 后缘 | 上 | 0 | 后段17肋轴线 | 右 | 25 | 0.5 | 15 | 20
[12 empty] | 9 | 原始损伤 | 分层损伤 | 边缘区域 | 后缘 | 上 | 0 | 后段17肋轴线 | 右 | 70 | 0.3333333 | 20 | 9
[12 empty] | 10 | 原始损伤 | 分层损伤 | 其他区域 | 梁轴线 | 下 | 40 | 5肋轴线 | 左 | 165 | 0.6666667 | 10 | 15
[12 empty] | 11 | 原始损伤 | 分层损伤 | 其他区域 | 梁轴线 | 下 | 500 | 2肋轴线 | 右 | 15 | 长桁1/4 | 25 | 5 |  |  |  |  | 长桁分层
[12 empty] | 12 | 原始损伤 | 分层损伤 | 其他区域 | 后墙轴线 | 上 | 0 | 4肋轴线 | 右 | 140 | 0.3333333 | 36 | 6
[12 empty] | 13 | 原始损伤 | 分层损伤 | 边缘区域 | 后墙轴线 | 下 | 300 | 后段1肋轴线 | 左 | 120 | 0.5 | 15 | 21
[12 empty] | 14 | 原始损伤 | 分层损伤 | 边缘区域 | 后缘 | 上 | 110 | 左侧边缘 | 右 | 20 | 0.5 | 10 | 18
[12 empty] | 15 | 原始损伤 | 分层损伤 | 边缘区域 | 后缘 | 上 | 65 | 左侧边缘 | 右 | 20 | 0.5 | 23 | 10
[5 empty] | 右下壁板 | 原始 |  |  | 超声A扫 |  | 2019.04.15 | 1 | 原始损伤 | 分层损伤 | 边缘区域 | 后缘 | 上 | 0 | 8肋轴线 | 左 | 15 | 0.6666667 | 15 | 15
[12 empty] | 2 | 原始损伤 | 分层损伤 | 边缘区域 | 后缘 | 上 | 0 | 7肋轴线 | 左 | 9 | 0.3333333 | 30 | 10
[12 empty] | 3 | 原始损伤 | 分层损伤 | 边缘区域 | 后缘 | 上 | 0 | 6肋轴线 | 左 | 30 | 0.5 | 17 | 12
[12 empty] | 4 | 原始损伤 | 分层损伤 | 边缘区域 | 后缘 | 上 | 0 | 6肋轴线 | 右 | 15 | 0.25 | 15 | 14
[12 empty] | 5 | 原始损伤 | 分层损伤 | 边缘区域 | 后缘 | 上 | 0 | 5肋轴线 | 左 | 90 | 0.5 | 23 | 10
[12 empty] | 6 | 原始损伤 | 分层损伤 | 边缘区域 | 后缘 | 上 | 0 | 5肋轴线 | 右 | 0 | 0.5 | 15 | 10
[12 empty] | 7 | 原始损伤 | 分层损伤 | 边缘区域 | 后缘 | 上 | 0 | 5肋轴线 | 右 | 85 | 1/3-2/3 | 20 | 10
[12 empty] | 8 | 原始损伤 | 分层损伤 | 边缘区域 | 后缘 | 上 | 0 | 4肋轴线 | 右 | 0 | 0.5 | 12 | 7
[12 empty] | 9 | 原始损伤 | 分层损伤 | 边缘区域 | 后缘 | 上 | 0 | 3肋轴线 | 右 | 0 | 0.25 | 15 | 20
[12 empty] | 10 | 原始损伤 | 分层损伤 | 边缘区域 | 后缘 | 上 | 0 | 14肋轴线 | 右 | 20 | 0.3333333 | 20 | 7
[12 empty] | 11 | 原始损伤 | 分层损伤 | 边缘区域 | 后缘 | 上 | 90 | 13肋轴线 | 右 | 0 | 0.3333333 | 12 | 15
[12 empty] | 12 | 原始损伤 | 分层损伤 | 边缘区域 | 后缘 | 上 | 85 | 12肋轴线 | 右 | 0 | 0.3333333 | 12 | 15
[12 empty] | 13 | 原始损伤 | 分层损伤 | 边缘区域 | 后缘 | 上 | 85 | 11肋轴线 | 右 | 0 | 0.5 | 17 | 18
[12 empty] | 14 | 原始损伤 | 分层损伤 | 边缘区域 | 后缘 | 上 | 0 | 7肋轴线 | 右 | 23 | 0.3333333 | 10 | 12
[12 empty] | 15 | 原始损伤 | 分层损伤 | 其他区域 | 梁轴线 | 下 | 370 | 2肋轴线 | 左 | 90 | 0.3333333 | 37 | 25
|  |  |  | 方向舵 | 左左侧 | 原始 |  |  | 超声A扫 |  | 2019.03.22 | 1 | 原始损伤 | 分层损伤 | 边缘区域 | 后缘 | 上 | 56 | 左侧边缘 | 右 | 0 | 0.5 | 19 | 13
[5 empty] | 左右侧 | 原始 |  |  | 超声A扫 |  | 2019.03.22 | 1 | 原始损伤 | 分层损伤 | 边缘区域 | 后缘 | 上 | 62 | 右侧边缘 | 左 | 10 | 0.5 | 12 | 14
[5 empty] | 右左侧 | 原始 |  |  | 超声A扫 |  | 2019.03.22 | 0
[5 empty] | 右右侧 | 原始 |  |  | 超声A扫 |  | 2019.03.22 | 1 | 原始损伤 | 分层损伤 | 边缘区域 | 后缘 | 上 | 53 | 右侧边缘 | 左 | 13 | 0.5 | 13 | 15
Note on N2: 原始损伤：出厂检测即带有的损伤 新增损伤：定检时检出的新损伤 扩展损伤：定检时检出的扩展损伤 延续损伤：新增或扩展后的损伤在后续定检中未发生变化的损伤
Note on P2: 口框区域：损伤在壁板口框区域 连接区域：损伤在壁板与骨架的机械连接区 蜂窝区域：损伤在蜂窝夹芯结构 长桁端头：损伤在壁板长桁中断区域(一般为长桁/肋交汇区域) 边缘区域：损伤在壁板自由边区域(无机械连接区域) 其他区域：损伤在除上述以外的区域
Note on Z2: 发生扩展的损伤须填写扩展前的缺陷