## 111
地点 | 部件 | 零件 | SS检测信息
|  |  | 检测阶段/时间 | SS数据来源文件 | 时间 | 检测手段 | 检测人员 | 检测时间 | 序号 | SS产生形式 | SS类型 | 区域类型 | 位置信息（展向为0°纤维方向） | [5 empty] | SS尺度/mm |  |  | 扩展前缺陷 |  |  | 是否处理 | 备注
[13 empty] | 沿展向基准 | 相对位置 | 距离/mm | 沿弦向基准 | 相对位置 | 距离/mm | 厚度分布 | 沿展向 | 沿弦向 | 厚度分布 | 沿展向 | 沿弦向
D | 前轮 | 左上壁板 | 1 |  | 1183.02 | A |  | 2019.06.28 | 1 | 扩展SS | 分层SS | 边缘区域 | 后缘 | 上 | 0 | 13肋轴线 | 左 | 18 | 0.5 | 22 | 76 | 0.5 | 22 | 71
| 前轮 | 左上壁板 | 1 |  | 1183.02 | A |  | 2019.06.28 | 2 | 新增SS | 分层SS | 其他区域 | 2墙轴线 | 上 | 135 | 14肋轴线 | 右 | 35 | 0.25 | 80 | 5
| 前轮 | 左下壁板 | 1 |  | 1183.02 | A |  | 2019.08.23 | 1 | 原始SS | 分层SS | 边缘区域 | 前缘 | 下 | 0 | 8肋轴线 | 右 | 90 | 1/3-1/2 | 20 | 12
| 前轮 | 左下壁板 | 1 |  | 1183.02 | A |  | 2019.08.23 | 2 | 原始SS | 分层SS | 其他区域 | 1墙轴线 | 下 | 10 | 14肋轴线 | 左 | 53 | 0.6666667 | 22 | 9
| 前轮 | 左下壁板 | 1 |  | 1183.02 | A |  | 2019.08.23 | 3 | 原始SS | 分层SS | 口框区域 | 1墙轴线 | 上 | 60 | 14肋轴线 | 左 | 10 | 0.6 | 48 | 7
| 前轮 | 左下壁板 | 1 |  | 1183.02 | A |  | 2019.08.23 | 4 | 扩展SS | 分层SS | 边缘区域 | 前缘 | 下 | 0 | 17肋轴线 | 左 | 110 | 0.5 | 28 | 8 | 0.5 | 15 | 5
| 前轮 | 左下壁板 | 1 |  | 1183.02 | A |  | 2019.08.23 | 5 | 原始SS | 分层SS | 边缘区域 | 前缘 | 下 | 0 | 17肋轴线 | 左 | 55 | 0.5 | 40 | 8
| 前轮 | 左下壁板 | 1 |  | 1183.02 | A |  | 2019.08.23 | 6 | 原始SS | 分层SS | 边缘区域 | 前缘 | 下 | 0 | 17肋轴线 | 右 | 45 | 0.5 | 59 | 8
| 前轮 | 左下壁板 | 1 |  | 1183.02 | A |  | 2019.08.23 | 7 | 原始SS | 分层SS | 其他区域 | 3墙轴线 | 下 | 85 | 6肋轴线 | 左 | 75 | 0.6666667 | 12 | 8
| 前轮 | 左下壁板 | 1 |  | 1183.02 | A |  | 2019.08.23 | 8 | 原始SS | 分层SS | 口框区域 | 前缘 | 下 | 90 | 13肋轴线 | 右 | 20 | 0.6666667 | 5 | 13
| 前轮 | 左下壁板 | 1 |  | 1183.02 | A |  | 2019.08.23 | 9 | 扩展SS | 分层SS | 连接区域 | 2墙轴线 | 下 | 220 | 6肋轴线 | 右 | 0 | 长桁脱粘 | 70 | 17 | 长桁脱粘 | 70 | 17 |  | 长桁脱粘
| 前轮 | 左下壁板 | 1 |  | 1183.02 | A |  | 2019.08.23 | 10 | 原始SS | 分层SS | 连接区域 | 1墙轴线 | 下 | 110 | 5肋轴线 | 右 | 12 | 长桁1/5 | 26 | 3 |  |  |  |  | 长桁分层
| 前轮 | 左下壁板 | 1 |  | 1183.02 | A |  | 2019.08.23 | 11 | 新增SS | 分层SS | 边缘区域 | 前缘 | 下 | 0 | 14肋轴线 | 左 | 45 | 上表面 | 28 | 7
| 前轮 | 左下壁板 | 1 |  | 1183.02 | A |  | 2019.08.23 | 12 | 新增SS | 分层SS | 连接区域 | 1墙轴线 | 下 | 80 | 12肋轴线 | 右 | 0 | 长桁分层 | 65 | 16 |  |  |  | 是 | 长桁分层
| 前轮 | 左下壁板 | 1 |  | 1183.02 | A |  | 2019.08.23 | 13 | 新增SS | 分层SS | 连接区域 | 1墙轴线 | 下 | 110 | 11肋轴线 | 右 | 100 | 长桁分层 | 60 | 15 |  |  |  | 是 | 长桁分层
| 前轮 | 左下壁板 | 1 |  | 1183.02 | A |  | 2019.08.23 | 14 | 新增SS | 脱粘SS | 连接区域 | 1墙轴线 | 下 | 215 | 18肋轴线 | 左 | 30 | 长桁脱粘 | 31 | 10 |  |  |  |  | 长桁脱粘
| 前轮 | 左下壁板 | 1 |  | 1183.02 | A |  | 2019.08.23 | 15 | 新增SS | 脱粘SS | 连接区域 | 2墙轴线 | 上 | 215 | 18肋轴线 | 右 | 45 | 长桁脱粘 | 33 | 20 |  |  |  |  | 长桁脱粘
| 前轮 | 左下壁板 | 1 |  | 1183.02 | A |  | 2019.08.23 | 16 | 新增SS | 分层SS | 连接区域 | 1墙轴线 | 下 | 190 | 10肋轴线 | 右 | 0 | 1/2-5/6 | 62 | 25 |  |  |  | 是
| 前轮 | 左下壁板 | 1 |  | 1183.02 | A |  | 2019.08.23 | 17 | 新增SS | 脱粘SS | 连接区域 | 2墙轴线 | 上 | 330 | 10肋轴线 | 右 | 0 | 部分脱粘+下表面分层 | 80 | 28 |  |  |  | 是 | 部分脱粘+下表面分层
| 前轮 | 左下壁板 | 1 |  | 1183.02 | A |  | 2019.08.23 | 18 | 新增SS | 分层SS | 其他区域 | 1墙轴线 | 上 | 95 | 8肋轴线 | 左 | 107 | 0.75 | 14 | 7
| 前轮 | 左下壁板 | 1 |  | 1183.02 | A |  | 2019.08.23 | 19 | 新增SS | 分层SS | 其他区域 | 3墙轴线 | 上 | 65 | 16肋轴线 | 左 | 60 | 0.8333333 | 21 | 9
| 前轮 | 左下壁板 | 1 |  | 1183.02 | A |  | 2019.08.23 | 20 | 新增SS | 分层SS | 连接区域 | 1墙轴线 | 上 | 0 | 11肋轴线 | 右 | 40 | 1/2-3/4 | 20 | 5
| 前轮 | 左下壁板 | 1 |  | 1183.02 | A |  | 2019.08.23 | 21 | 新增SS | 分层SS | 连接区域 | 1墙轴线 | 下 | 385 | 3肋轴线 | 右 | 0 | 长桁4/5 | 30 | 8 |  |  |  |  | 长桁分层
| 前轮 | 右上壁板 | 1 |  | 1183.02 | A |  | 2019.06.27 | 1 | 新增SS | 分层SS | 边缘区域 | 2墙轴线 | 上 | 130 | 14肋轴线 | 右 | 0 | 0.3333333 | 415 | 130
| 前轮 | 右下壁板 | 1 |  | 1183.02 | A |  | 2019.08.23 | 1 | 原始SS | 分层SS | 其他区域 | 前缘 | 下 | 35 | 左侧边缘 | 右 | 17 | 0.3333333 | 13 | 15
| 前轮 | 右下壁板 | 1 |  | 1183.02 | A |  | 2019.08.24 | 2 | 原始SS | 分层SS | 连接区域 | 3墙轴线 | 上 | 220 | 17肋轴线 | 左 | 0 | 0.5 | 18 | 8
| 前轮 | 右下壁板 | 1 |  | 1183.02 | A |  | 2019.08.25 | 3 | 原始SS | 分层SS | 边缘区域 | 后缘 | 上 | 0 | 右侧边缘 | 左 | 104 | 1/4-1/2 | 45 | 15
| 前轮 | 右下壁板 | 1 |  | 1183.02 | A |  | 2019.08.26 | 4 | 原始SS | 分层SS | 其他区域 | 1墙轴线 | 上 | 110 | 8肋轴线 | 左 | 147 | 0.6666667 | 65 | 12
| 前轮 | 右下壁板 | 1 |  | 1183.02 | A |  | 2019.08.27 | 5 | 原始SS | 分层SS | 其他区域 | 1墙轴线 | 上 | 20 | 13肋轴线 | 左 | 35 | 0.6666667 | 43 | 11
| 前轮 | 右下壁板 | 1 |  | 1183.02 | A |  | 2019.08.28 | 6 | 新增SS | 分层SS | 其他区域 | 后缘 | 上 | 20 | 12肋轴线 | 左 | 35 | 0.5 | 22 | 7
| 前轮 | 右下壁板 | 1 |  | 1183.02 | A |  | 2019.08.29 | 7 | 新增SS | 脱粘SS | 连接区域 | 2墙轴线 | 下 | 200 | 13肋轴线 | 右 | 0 | 长桁脱粘 | 50 | 12 |  |  |  |  | 长桁脱粘
| 前轮 | 右下壁板 | 1 |  | 1183.02 | A |  | 2019.08.30 | 8 | 新增SS | 脱粘SS | 连接区域 | 1墙轴线 | 下 | 195 | 12肋轴线 | 右 | 0 | 长桁脱粘 | 100 | 38 |  |  |  | 是 | 长桁脱粘
| 前轮 | 右下壁板 | 1 |  | 1183.02 | A |  | 2019.08.31 | 9 | 新增SS | 分层SS | 其他区域 | 1墙轴线 | 下 | 40 | 7肋轴线 | 右 | 70 | 0.875 | 34 | 13
| 前轮 | 右下壁板 | 1 |  | 1183.02 | A |  | 2019.08.32 | 10 | 新增SS | 分层SS | 连接区域 | 2墙轴线 | 上 | 0 | 右侧边缘 | 左 | 120 | 0.8888889 | 31 | 30
| 前轮 | 右下壁板 | 1 |  | 1183.02 | A |  | 2019.08.33 | 11 | 新增SS | 分层SS | 连接区域 | 2墙轴线 | 上 | 0 | 右侧边缘 | 左 | 70 | 0.6666667 | 22 | 6
| 前轮 | 右下壁板 | 1 |  | 1183.02 | A |  | 2019.08.34 | 12 | 新增SS | 分层SS | 连接区域 | 3墙轴线 | 上 | 235 | 6肋轴线 | 右 | 35 | 长桁1/1 | 68 | 9 |  |  |  |  | 长桁分层
| 前轮 | 右下壁板 | 1 |  | 1183.02 | A |  | 2019.08.35 | 13 | 新增SS | 分层SS | 连接区域 | 3墙轴线 | 上 | 105 | 6肋轴线 | 右 | 3 | 长桁1/2 | 28 | 8 |  |  |  |  | 长桁分层
| 前轮 | 右下壁板 | 1 |  | 1183.02 | A |  | 2019.08.36 | 14 | 新增SS | 分层SS | 连接区域 | 3墙轴线 | 上 | 105 | 5肋轴线 | 右 | 20 | 长桁2/3 | 55 | 18 |  |  |  |  | 长桁分层
| 挡泥板 | 左左壁板 | 1 |  | 1183.02 | A |  | 2019.08.12 | 1 | 原始SS | 分层SS | 连接区域 | 1梁轴线 | 下 | 51 | 10肋轴线 | 左 | 45 | 长桁1/2 | 75 | 20 |  |  |  |  | 长桁分层
| 挡泥板 | 左左壁板 | 1 |  | 1183.02 | A |  | 2019.08.12 | 2 | 原始SS | 分层SS | 连接区域 | 1梁轴线 | 下 | 167 | 10肋轴线 | 左 | 60 | 长桁1/2 | 70 | 27 |  |  |  |  | 长桁分层
| 挡泥板 | 左左壁板 | 1 |  | 1183.02 | A |  | 2019.08.12 | 3 | 扩展SS | 分层SS | 连接区域 | 1梁轴线 | 下 | 290 | 10肋轴线 | 左 | 50 | 长桁1/2 | 82 | 28 | 长桁1/2 | 76 | 27 |  | 长桁分层
| 挡泥板 | 左左壁板 | 1 |  | 1183.02 | A |  | 2019.08.12 | 4 | 原始SS | 分层SS | 边缘区域 | 后缘 | 上 | 0 | 10肋轴线 | 左 | 0 | 1/4-3/4 | 37 | 19
| 挡泥板 | 左左壁板 | 1 |  | 1183.02 | A |  | 2019.08.12 | 5 | 原始SS | 分层SS | 连接区域 | 前缘 | 下 | 35 | 2前肋轴线 | 右 | 0 | 0.6666667 | 15 | 25
| 挡泥板 | 左左壁板 | 1 |  | 1183.02 | A |  | 2019.08.12 | 6 | 原始SS | 分层SS | 连接区域 | 前缘 | 下 | 45 | 1肋轴线 | 右 | 0 | 0.6666667 | 10 | 16
| 挡泥板 | 左左壁板 | 1 |  | 1183.02 | A |  | 2019.08.12 | 7 | 原始SS | 分层SS | 边缘区域 | 前缘 | 下 | 0 | 3前肋轴线 | 右 | 20 | 0.5 | 12 | 6
| 挡泥板 | 左左壁板 | 1 |  | 1183.02 | A |  | 2019.08.12 | 8 | 原始SS | 分层SS | 边缘区域 | 前缘 | 下 | 0 | 2肋轴线 | 左 | 45 | 0.5 | 17 | 12
| 挡泥板 | 左左壁板 | 1 |  | 1183.02 | A |  | 2019.08.12 | 9 | 原始SS | 分层SS | 连接区域 | 前缘 | 下 | 51 | 2肋轴线 | 左 | 0 | 0.6666667 | 10 | 15
| 挡泥板 | 左左壁板 | 1 |  | 1183.02 | A |  | 2019.08.12 | 10 | 原始SS | 分层SS | 连接区域 | 前缘 | 下 | 50 | 3肋轴线 | 左 | 0 | 0.6666667 | 12 | 10
| 挡泥板 | 左左壁板 | 1 |  | 1183.02 | A |  | 2019.08.12 | 11 | 原始SS | 分层SS | 边缘区域 | 前缘 | 下 | 0 | 3肋轴线 | 右 | 55 | 0.6666667 | 17 | 18
| 挡泥板 | 左左壁板 | 1 |  | 1183.02 | A |  | 2019.08.12 | 12 | 原始SS | 分层SS | 连接区域 | 前缘 | 下 | 40 | 4肋轴线 | 左 | 0 | 0.6666667 | 10 | 10
| 挡泥板 | 左左壁板 | 1 |  | 1183.02 | A |  | 2019.08.12 | 13 | 原始SS | 分层SS | 连接区域 | 前缘 | 下 | 50 | 5前肋轴线 | 左 | 0 | 0.5 | 15 | 10
| 挡泥板 | 左左壁板 | 1 |  | 1183.02 | A |  | 2019.08.12 | 14 | 原始SS | 分层SS | 边缘区域 | 前缘 | 下 | 0 | 5前肋轴线 | 右 | 55 | 0.5 | 13 | 10
| 挡泥板 | 左左壁板 | 1 |  | 1183.02 | A |  | 2019.08.12 | 15 | 原始SS | 分层SS | 边缘区域 | 前缘 | 下 | 0 | 5前肋轴线 | 左 | 10 | 0.5 | 15 | 7
| 挡泥板 | 左左壁板 | 1 |  | 1183.02 | A |  | 2019.08.12 | 16 | 原始SS | 分层SS | 连接区域 | 前缘 | 下 | 37 | 5前肋轴线 | 左 | 0 | 0.5 | 25 | 25
| 挡泥板 | 左左壁板 | 1 |  | 1183.02 | A |  | 2019.08.12 | 17 | 原始SS | 分层SS | 连接区域 | 前缘 | 下 | 50 | 6前肋轴线 | 左 | 0 | 1/2-2/3 | 14 | 15
| 挡泥板 | 左左壁板 | 1 |  | 1183.02 | A |  | 2019.08.12 | 18 | 原始SS | 分层SS | 连接区域 | 前缘 | 下 | 35 | 6肋轴线 | 左 | 0 | 0.5 | 10 | 16
| 挡泥板 | 左左壁板 | 1 |  | 1183.02 | A |  | 2019.08.12 | 19 | 原始SS | 分层SS | 连接区域 | 前缘 | 下 | 50 | 7前肋轴线 | 左 | 0 | 0.6666667 | 11 | 19
| 挡泥板 | 左左壁板 | 1 |  | 1183.02 | A |  | 2019.08.12 | 20 | 原始SS | 分层SS | 边缘区域 | 前缘 | 下 | 0 | 7肋轴线 | 左 | 138 | 0.5 | 17 | 7
| 挡泥板 | 左左壁板 | 1 |  | 1183.02 | A |  | 2019.08.12 | 21 | 原始SS | 分层SS | 连接区域 | 前缘 | 下 | 50 | 8前肋轴线 | 左 | 0 | 0.5 | 16 | 23
| 挡泥板 | 左左壁板 | 1 |  | 1183.02 | A |  | 2019.08.12 | 22 | 原始SS | 分层SS | 连接区域 | 前缘 | 下 | 47 | 9前肋轴线 | 左 | 0 | 0.5 | 15 | 15
| 挡泥板 | 左左壁板 | 1 |  | 1183.02 | A |  | 2019.08.12 | 23 | 原始SS | 分层SS | 连接区域 | 前缘 | 下 | 30 | 9肋轴线 | 左 | 0 | 0.5 | 17 | 14
| 挡泥板 | 左左壁板 | 1 |  | 1183.02 | A |  | 2019.08.12 | 24 | 原始SS | 分层SS | 连接区域 | 前缘 | 下 | 52 | 10前肋轴线 | 左 | 0 | 0.5 | 21 | 20
| 挡泥板 | 左左壁板 | 1 |  | 1183.02 | A |  | 2019.08.12 | 25 | 原始SS | 分层SS | 边缘区域 | 前缘 | 下 | 30 | 右侧边缘 | 左 | 0 | 0.6666667 | 17 | 10
| 挡泥板 | 左左壁板 | 1 |  | 1183.02 | A |  | 2019.08.12 | 26 | 原始SS | 分层SS | 连接区域 | 1梁轴线 | 上 | 180 | 4肋轴线 | 左 | 0 | 0.3333333 | 22 | 12
| 挡泥板 | 左左壁板 | 1 |  | 1183.02 | A |  | 2019.08.12 | 27 | 原始SS | 分层SS | 连接区域 | 1梁轴线 | 下 | 80 | 6肋轴线 | 左 | 35 | 长桁1/3 | 66 | 25 |  |  |  |  | 长桁分层
| 挡泥板 | 左左壁板 | 1 |  | 1183.02 | A |  | 2019.08.12 | 28 | 新增SS | 分层SS | 边缘区域 | 后缘 | 上 | 0 | 右侧边缘 | 左 | 45 | 0.5 | 55 | 34
| 挡泥板 | 左左壁板 | 1 |  | 1183.02 | A |  | 2019.08.12 | 29 | 新增SS | 分层SS | 口框区域 | 后缘 | 上 | 42 | 10肋轴线 | 左 | 110 | 0.5 | 76 | 8
| 挡泥板 | 左左壁板 | 1 |  | 1183.02 | A |  | 2019.08.12 | 30 | 新增SS | 分层SS | 口框区域 | 后缘 | 上 | 50 | 9肋轴线 | 右 | 94 | 0.5 | 42 | 6
| 挡泥板 | 左左壁板 | 1 |  | 1183.02 | A |  | 2019.08.12 | 31 | 新增SS | 分层SS | 口框区域 | 后缘 | 上 | 51 | 9肋轴线 | 右 | 10 | 0.5 | 29 | 6
| 挡泥板 | 左左壁板 | 1 |  | 1183.02 | A |  | 2019.08.12 | 32 | 新增SS | 分层SS | 口框区域 | 后缘 | 上 | 138 | 9肋轴线 | 右 | 6 | 0.5 | 90 | 5
| 挡泥板 | 左左壁板 | 1 |  | 1183.02 | A |  | 2019.08.12 | 33 | 新增SS | 脱粘SS | 连接区域 | 1梁轴线 | 下 | 530 | 2肋轴线 | 左 | 120 | 长桁脱粘 | 15 | 20 |  |  |  |  | 长桁脱粘
| 挡泥板 | 左右壁板 | 1 |  | 1183.02 | A |  | 2019.08.12 | 1 | 扩展SS | 分层SS | 连接区域 | 1梁轴线 | 下 | 49 | 10肋轴线 | 右 | 0 | 长桁1/2 | 75 | 20 | 长桁1/2 | 66 | 22 |  | 长桁分层
| 挡泥板 | 左右壁板 | 1 |  | 1183.02 | A |  | 2019.08.12 | 2 | 原始SS | 分层SS | 连接区域 | 1梁轴线 | 下 | 156 | 10肋轴线 | 左 | 7 | 长桁1/2 | 68 | 30 |  |  |  |  | 长桁分层
| 挡泥板 | 左右壁板 | 1 |  | 1183.02 | A |  | 2019.08.12 | 3 | 扩展SS | 分层SS | 连接区域 | 1梁轴线 | 下 | 270 | 10肋轴线 | 右 | 5 | 长桁1/2 | 84 | 32 | 长桁1/2 | 75 | 30 |  | 长桁分层
| 挡泥板 | 左右壁板 | 1 |  | 1183.02 | A |  | 2019.08.12 | 4 | 扩展SS | 分层SS | 连接区域 | 2梁轴线 | 上 | 160 | 10肋轴线 | 左 | 85 | 长桁1/2 | 90 | 32 | 长桁1/2 | 85 | 28 |  | 长桁分层
| 挡泥板 | 左右壁板 | 1 |  | 1183.02 | A |  | 2019.08.12 | 5 | 原始SS | 分层SS | 连接区域 | 1梁轴线 | 下 | 80 | 6肋轴线 | 右 | 45 | 长桁1/2 | 67 | 18 |  |  |  |  | 长桁分层
| 挡泥板 | 左右壁板 | 1 |  | 1183.02 | A |  | 2019.08.12 | 6 | 原始SS | 分层SS | 连接区域 | 1梁轴线 | 下 | 125 | 5肋轴线 | 左 | 35 | 长桁1/2 | 50 | 24 |  |  |  |  | 长桁分层
| 挡泥板 | 左右壁板 | 1 |  | 1183.02 | A |  | 2019.08.12 | 7 | 扩展SS | 分层SS | 连接区域 | 1梁轴线 | 下 | 360 | 5肋轴线 | 左 | 55 | 长桁1/2 | 101 | 37 | 长桁1/2 | 95 | 40 |  | 长桁分层
| 挡泥板 | 左右壁板 | 1 |  | 1183.02 | A |  | 2019.08.12 | 8 | 原始SS | 分层SS | 连接区域 | 2梁轴线 | 上 | 480 | 5肋轴线 | 左 | 55 | 长桁1/2 | 10 | 38 |  |  |  |  | 长桁分层
| 挡泥板 | 左右壁板 | 1 |  | 1183.02 | A |  | 2019.08.12 | 9 | 原始SS | 分层SS | 连接区域 | 2梁轴线 | 上 | 275 | 5肋轴线 | 左 | 50 | 长桁1/2 | 78 | 32 |  |  |  |  | 长桁分层
| 挡泥板 | 左右壁板 | 1 |  | 1183.02 | A |  | 2019.08.12 | 10 | 扩展SS | 分层SS | 连接区域 | 1梁轴线 | 下 | 243 | 3肋轴线 | 左 | 28 | 长桁1/2 | 50 | 18 | 长桁1/2 | 45 | 17 |  | 长桁分层
| 挡泥板 | 左右壁板 | 1 |  | 1183.02 | A |  | 2019.08.12 | 11 | 原始SS | 分层SS | 连接区域 | 前缘 | 下 | 54 | 2前肋轴线 | 右 | 0 | 0.5 | 13 | 12
| 挡泥板 | 左右壁板 | 1 |  | 1183.02 | A |  | 2019.08.12 | 12 | 原始SS | 分层SS | 连接区域 | 前缘 | 下 | 38 | 1肋轴线 | 右 | 0 | 0.5 | 7 | 6
| 挡泥板 | 左右壁板 | 1 |  | 1183.02 | A |  | 2019.08.12 | 13 | 原始SS | 分层SS | 连接区域 | 前缘 | 下 | 57 | 3肋轴线 | 右 | 0 | 0.5 | 10 | 14
| 挡泥板 | 左右壁板 | 1 |  | 1183.02 | A |  | 2019.08.12 | 14 | 原始SS | 分层SS | 连接区域 | 前缘 | 下 | 37 | 2肋轴线 | 右 | 0 | 0.5 | 8 | 14
| 挡泥板 | 左右壁板 | 1 |  | 1183.02 | A |  | 2019.08.12 | 15 | 原始SS | 分层SS | 连接区域 | 前缘 | 下 | 40 | 3肋轴线 | 右 | 0 | 0.5 | 20 | 15
| 挡泥板 | 左右壁板 | 1 |  | 1183.02 | A |  | 2019.08.12 | 16 | 原始SS | 分层SS | 连接区域 | 前缘 | 下 | 56 | 4肋轴线 | 右 | 0 | 0.5 | 17 | 7
| 挡泥板 | 左右壁板 | 1 |  | 1183.02 | A |  | 2019.08.12 | 17 | 原始SS | 分层SS | 连接区域 | 前缘 | 下 | 40 | 5前肋轴线 | 右 | 0 | 0.5 | 15 | 18
| 挡泥板 | 左右壁板 | 1 |  | 1183.02 | A |  | 2019.08.12 | 18 | 原始SS | 分层SS | 连接区域 | 前缘 | 下 | 38 | 6前肋轴线 | 右 | 0 | 0.6666667 | 11 | 15
| 挡泥板 | 左右壁板 | 1 |  | 1183.02 | A |  | 2019.08.12 | 19 | 原始SS | 分层SS | 连接区域 | 前缘 | 下 | 54 | 8前肋轴线 | 右 | 0 | 0.5 | 8 | 10
| 挡泥板 | 左右壁板 | 1 |  | 1183.02 | A |  | 2019.08.12 | 20 | 原始SS | 分层SS | 连接区域 | 前缘 | 下 | 37 | 8前肋轴线 | 右 | 0 | 0.5 | 10 | 14
| 挡泥板 | 左右壁板 | 1 |  | 1183.02 | A |  | 2019.08.12 | 21 | 原始SS | 分层SS | 连接区域 | 前缘 | 下 | 60 | 8前肋轴线 | 右 | 0 | 0.5 | 15 | 18
| 挡泥板 | 左右壁板 | 1 |  | 1183.02 | A |  | 2019.08.12 | 22 | 原始SS | 分层SS | 连接区域 | 前缘 | 下 | 36 | 9前肋轴线 | 右 | 0 | 0.6666667 | 12 | 21
| 挡泥板 | 左右壁板 | 1 |  | 1183.02 | A |  | 2019.08.12 | 23 | 原始SS | 分层SS | 连接区域 | 前缘 | 下 | 46 | 9肋轴线 | 右 | 0 | 0.3333333 | 13 | 18
| 挡泥板 | 左右壁板 | 1 |  | 1183.02 | A |  | 2019.08.12 | 24 | 原始SS | 分层SS | 连接区域 | 前缘 | 下 | 37 | 10前肋轴线 | 右 | 0 | 0.5 | 15 | 21
| 挡泥板 | 左右壁板 | 1 |  | 1183.02 | A |  | 2019.08.12 | 25 | 原始SS | 分层SS | 连接区域 | 前缘 | 下 | 46 | 10肋轴线 | 右 | 0 | 0.5 | 12 | 15
| 挡泥板 | 左右壁板 | 1 |  | 1183.02 | A |  | 2019.08.12 | 26 | 原始SS | 分层SS | 连接区域 | 1梁轴线 | 上 | 100 | 1肋轴线 | 右 | 0 | 0.5 | 10 | 22
| 挡泥板 | 左右壁板 | 1 |  | 1183.02 | A |  | 2019.08.12 | 27 | 原始SS | 分层SS | 边缘区域 | 后缘 | 上 | 0 | 右侧边缘 | 右 | 0 | 0.6666667 | 9 | 3
| 挡泥板 | 左右壁板 | 1 |  | 1183.02 | A |  | 2019.08.12 | 28 | 新增SS | 分层SS | 边缘区域 | 前缘 | 下 | 0 | 10肋轴线 | 左 | 25 | 0.5 | 11 | 13
| 挡泥板 | 左右壁板 | 1 |  | 1183.02 | A |  | 2019.08.12 | 29 | 新增SS | 分层SS | 口框区域 | 2梁轴线 | 上 | 260 | 10肋轴线 | 左 | 140 | 0.5 | 38 | 8
| 挡泥板 | 左右壁板 | 1 |  | 1183.02 | A |  | 2019.08.12 | 30 | 新增SS | 分层SS | 口框区域 | 2梁轴线 | 上 | 260 | 10肋轴线 | 左 | 180 | 0.5 | 25 | 7
| 挡泥板 | 左右壁板 | 1 |  | 1183.02 | A |  | 2019.08.12 | 31 | 新增SS | 分层SS | 边缘区域 | 后缘 | 上 | 0 | 左侧边缘 | 右 | 50 | 0.6666667 | 60 | 28
| 挡泥板 | 左右壁板 | 1 |  | 1183.02 | A |  | 2019.08.12 | 32 | 新增SS | 分层SS | 边缘区域 | 后缘 | 上 | 0 | 右侧边缘 | 左 | 75 | 0.5 | 52 | 16
| 挡泥板 | 左右壁板 | 1 |  | 1183.02 | A |  | 2019.08.12 | 33 | 新增SS | 分层SS | 连接区域 | 前缘 | 下 | 198 | 7肋轴线 | 右 | 0 | 0.6666667 | 10 | 16
| 挡泥板 | 右左壁板 | 1 |  | 1183.02 | A |  | 2019.08.13 | 1 | 扩展SS | 分层SS | 连接区域 | 1梁轴线 | 下 | 130 | 3肋轴线 | 左 | 35 | 长桁1/2 | 55 | 25 | 长桁1/2 | 50 | 19 |  | 长桁分层
| 挡泥板 | 右左壁板 | 1 |  | 1183.02 | A |  | 2019.08.13 | 2 | 原始SS | 分层SS | 连接区域 | 前缘 | 下 | 52 | 8前肋轴线 | 左 | 0 | 0.5 | 13 | 6
| 挡泥板 | 右左壁板 | 1 |  | 1183.02 | A |  | 2019.08.13 | 3 | 原始SS | 分层SS | 其他区域 | 前缘 | 下 | 10 | 7肋轴线 | 左 | 55 | 1/3-1/2 | 12 | 7
| 挡泥板 | 右左壁板 | 1 |  | 1183.02 | A |  | 2019.08.13 | 4 | 原始SS | 分层SS | 其他区域 | 前缘 | 下 | 14 | 7肋轴线 | 左 | 90 | 1/3-2/3 | 11 | 6
| 挡泥板 | 右左壁板 | 1 |  | 1183.02 | A |  | 2019.08.13 | 5 | 原始SS | 分层SS | 连接区域 | 前缘 | 下 | 51 | 10肋轴线 | 左 | 0 | 0.5 | 16 | 22
| 挡泥板 | 右左壁板 | 1 |  | 1183.02 | A |  | 2019.08.13 | 6 | 新增SS | 脱粘SS | 连接区域 | 1梁轴线 | 下 | 355 | 2肋轴线 | 左 | 165 | 长桁脱粘 | 35 | 40 |  |  |  |  | 长桁脱粘
| 挡泥板 | 右左壁板 | 1 |  | 1183.02 | A |  | 2019.08.13 | 7 | 新增SS | 分层SS | 口框区域 | 后缘 | 上 | 45 | 10肋轴线 | 左 | 80 | 0.5 | 62 | 10
| 挡泥板 | 右左壁板 | 1 |  | 1183.02 | A |  | 2019.08.13 | 8 | 新增SS | 分层SS | 口框区域 | 后缘 | 上 | 50 | 9肋轴线 | 右 | 105 | 0.5 | 23 | 8
| 挡泥板 | 右右壁板 | 1 |  | 1183.02 | A |  | 2019.08.12 | 1 | 扩展SS | 分层SS | 连接区域 | 2梁轴线 | 上 | 170 | 10肋轴线 | 右 | 40 | 长桁1/2 | 60 | 25 | 长桁1/2 | 54 | 25 |  | 长桁分层
| 挡泥板 | 右右壁板 | 1 |  | 1183.02 | A |  | 2019.08.12 | 2 | 扩展SS | 分层SS | 连接区域 | 2梁轴线 | 上 | 295 | 10肋轴线 | 右 | 25 | 长桁1/2 | 29 | 16 | 长桁1/2 | 24 | 16 | 是 | 长桁分层
| 挡泥板 | 右右壁板 | 1 |  | 1183.02 | A |  | 2019.08.12 | 3 | 原始SS | 分层SS | 连接区域 | 2梁轴线 | 上 | 270 | 5肋轴线 | 左 | 45 | 长桁1/2 | 90 | 38 |  |  |  |  | 长桁分层
| 挡泥板 | 右右壁板 | 1 |  | 1183.02 | A |  | 2019.08.12 | 4 | 扩展SS | 分层SS | 连接区域 | 1梁轴线 | 下 | 240 | 5肋轴线 | 左 | 40 | 长桁1/2-2/3 | 55 | 25 | 长桁1/2-2/3 | 50 | 25 |  | 长桁分层
| 挡泥板 | 右右壁板 | 1 |  | 1183.02 | A |  | 2019.08.12 | 5 | 原始SS | 分层SS | 连接区域 | 1梁轴线 | 下 | 130 | 5肋轴线 | 左 | 45 | 长桁1/2-2/3 | 48 | 18 |  |  |  |  | 长桁分层
| 挡泥板 | 右右壁板 | 1 |  | 1183.02 | A |  | 2019.08.12 | 6 | 原始SS | 分层SS | 连接区域 | 2梁轴线 | 上 | 395 | 4肋轴线 | 左 | 35 | 长桁1/2 | 30 | 18 |  |  |  |  | 长桁分层
| 挡泥板 | 右右壁板 | 1 |  | 1183.02 | A |  | 2019.08.12 | 7 | 扩展SS | 分层SS | 连接区域 | 2梁轴线 | 上 | 400 | 4肋轴线 | 右 | 20 | 长桁1/2 | 32 | 20 | 长桁1/2 | 25 | 15 | 是 | 长桁分层
| 挡泥板 | 右右壁板 | 1 |  | 1183.02 | A |  | 2019.08.12 | 8 | 原始SS | 分层SS | 连接区域 | 1梁轴线 | 下 | 325 | 4肋轴线 | 右 | 25 | 长桁1/2 | 15 | 10 |  |  |  |  | 长桁分层
| 挡泥板 | 右右壁板 | 1 |  | 1183.02 | A |  | 2019.08.12 | 9 | 扩展SS | 分层SS | 连接区域 | 1梁轴线 | 下 | 380 | 3肋轴线 | 右 | 25 | 长桁1/2 | 28 | 15 | 长桁1/2 | 15 | 15 | 是 | 长桁分层
| 挡泥板 | 右右壁板 | 1 |  | 1183.02 | A |  | 2019.08.12 | 10 | 原始SS | 分层SS | 连接区域 | 1梁轴线 | 下 | 80 | 6肋轴线 | 右 | 20 | 长桁1/2 | 20 | 9 |  |  |  |  | 长桁分层
| 挡泥板 | 右右壁板 | 1 |  | 1183.02 | A |  | 2019.08.12 | 11 | 原始SS | 分层SS | 边缘区域 | 前缘 | 下 | 0 | 7肋轴线 | 右 | 65 | 0.5 | 17 | 15
| 挡泥板 | 右右壁板 | 1 |  | 1183.02 | A |  | 2019.08.12 | 12 | 原始SS | 分层SS | 连接区域 | 前缘 | 下 | 40 | 8前肋轴线 | 左 | 0 | 1/2-2/3 | 10 | 20
| 挡泥板 | 右右壁板 | 1 |  | 1183.02 | A |  | 2019.08.12 | 13 | 扩展SS | 分层SS | 边缘区域 | 前缘 | 下 | 0 | 8前肋轴线 | 左 | 0 | 1/4-1/2 | 20 | 15 | 1/4-1/2 | 12 | 15
| 挡泥板 | 右右壁板 | 1 |  | 1183.02 | A |  | 2019.08.12 | 14 | 原始SS | 分层SS | 连接区域 | 前缘 | 下 | 55 | 8前肋轴线 | 左 | 0 | 1/3-2/3 | 15 | 7
| 挡泥板 | 右右壁板 | 1 |  | 1183.02 | A |  | 2019.08.12 | 15 | 原始SS | 分层SS | 边缘区域 | 前缘 | 下 | 0 | 9前肋轴线 | 左 | 25 | 0.5 | 11 | 14
| 挡泥板 | 右右壁板 | 1 |  | 1183.02 | A |  | 2019.08.12 | 16 | 原始SS | 分层SS | 连接区域 | 前缘 | 下 | 51 | 9肋轴线 | 左 | 0 | 1/2-2/3 | 17 | 10
| 挡泥板 | 右右壁板 | 1 |  | 1183.02 | A |  | 2019.08.12 | 17 | 原始SS | 分层SS | 边缘区域 | 前缘 | 下 | 0 | 9肋轴线 | 左 | 20 | 1/3-1/2 | 18 | 8
| 挡泥板 | 右右壁板 | 1 |  | 1183.02 | A |  | 2019.08.12 | 18 | 原始SS | 分层SS | 连接区域 | 前缘 | 下 | 30 | 10前肋轴线 | 左 | 0 | 1/2-2/3 | 18 | 20
| 挡泥板 | 右右壁板 | 1 |  | 1183.02 | A |  | 2019.08.12 | 19 | 原始SS | 分层SS | 连接区域 | 前缘 | 下 | 52 | 10肋轴线 | 左 | 0 | 1/2-2/3 | 15 | 10
| 挡泥板 | 右右壁板 | 1 |  | 1183.02 | A |  | 2019.08.12 | 20 | 原始SS | 分层SS | 其他区域 | 前缘 | 下 | 70 | 左侧边缘 | 右 | 10 | 0.6666667 | 6 | 13
| 挡泥板 | 右右壁板 | 1 |  | 1183.02 | A |  | 2019.08.12 | 21 | 原始SS | 分层SS | 其他区域 | 前缘 | 下 | 35 | 左侧边缘 | 右 | 10 | 1/2-2/3 | 13 | 10
| 挡泥板 | 右右壁板 | 1 |  | 1183.02 | A |  | 2019.08.12 | 22 | 原始SS | 分层SS | 连接区域 | 后缘 | 上 | 340 | 5肋轴线 | 右 | 50 | 长桁2/3 | 32 | 4 |  |  |  |  | 长桁分层
| 挡泥板 | 右右壁板 | 1 |  | 1183.02 | A |  | 2019.08.12 | 23 | 新增SS | 长桁脱粘 | 连接区域 | 1梁轴线 | 下 | 10 | 右侧边缘 | 左 | 10 | 长桁脱粘 | 25 | 15 |  |  |  |  | 长桁脱粘
| 挡泥板 | 右右壁板 | 1 |  | 1183.02 | A |  | 2019.08.12 | 24 | 新增SS | 分层SS | 连接区域 | 1梁轴线 | 下 | 45 | 10肋轴线 | 右 | 25 | 长桁1/2 | 20 | 10 |  |  |  | 是 | 长桁分层
| 挡泥板 | 右右壁板 | 1 |  | 1183.02 | A |  | 2019.08.12 | 25 | 新增SS | 分层SS | 连接区域 | 1梁轴线 | 下 | 165 | 10肋轴线 | 右 | 25 | 长桁1/2 | 17 | 18 |  |  |  |  | 长桁分层
| 后座 | 左上壁板 | 1 |  | 1183.02 | A |  | 2019.08.22 | 1 | 扩展SS | 分层SS | 连接区域 | 后墙轴线 | 上 | 265 | 2肋轴线 | 左 | 75 | 长桁1/4-1/2 | 122 | 20 | 长桁1/4-1/2 | 95 | 28 |  | 长桁分层
| 后座 | 左上壁板 | 1 |  | 1183.02 | A |  | 2019.08.22 | 2 | 原始SS | 分层SS | 连接区域 | 后墙轴线 | 上 | 185 | 4肋轴线 | 右 | 75 | 长桁1/3-1/2 | 58 | 30 |  |  |  |  | 长桁分层
| 后座 | 左上壁板 | 1 |  | 1183.02 | A |  | 2019.08.22 | 3 | 扩展SS | 分层SS | 连接区域 | 梁轴线 | 下 | 250 | 5肋轴线 | 左 | 0 | 长桁1/3-1/2 | 350 | 22 | 长桁1/3-1/2 | 70 | 28 |  | 长桁分层
| 后座 | 左上壁板 | 1 |  | 1183.02 | A |  | 2019.08.22 | 4 | 原始SS | 分层SS | 连接区域 | 后墙轴线 | 上 | 242 | 3肋轴线 | 右 | 30 | 长桁1/3-1/2 | 35 | 5 |  |  |  |  | 长桁分层
| 后座 | 左上壁板 | 1 |  | 1183.02 | A |  | 2019.08.22 | 5 | 原始SS | 分层SS | 连接区域 | 后墙轴线 | 上 | 210 | 3肋轴线 | 左 | 70 | 长桁1/3-1/2 | 135 | 7 |  |  |  |  | 长桁分层
| 后座 | 左上壁板 | 1 |  | 1183.02 | A |  | 2019.08.22 | 6 | 新增SS | 分层SS | 连接区域 | 梁轴线 | 下 | 125 | 右侧边缘 | 左 | 390 | 长桁1/4-1/2 | 620 | 20 |  |  |  |  | 长桁分层
| 后座 | 左上壁板 | 1 |  | 1183.02 | A |  | 2019.08.22 | 7 | 新增SS | 分层SS | 连接区域 | 梁轴线 | 下 | 250 | 1肋轴线 | 左 | 15 | 长桁1/3 | 20 | 8 |  |  |  |  | 长桁分层
| 后座 | 左上壁板 | 1 |  | 1183.02 | A |  | 2019.08.22 | 8 | 新增SS | 分层SS | 连接区域 | 梁轴线 | 下 | 250 | 1肋轴线 | 左 | 125 | 长桁1/3 | 115 | 7 |  |  |  |  | 长桁分层
| 后座 | 左上壁板 | 1 |  | 1183.02 | A |  | 2019.08.22 | 9 | 新增SS | 分层SS | 连接区域 | 梁轴线 | 下 | 250 | 2肋轴线 | 左 | 150 | 长桁1/4 | 125 | 15 |  |  |  |  | 长桁分层
| 后座 | 左上壁板 | 1 |  | 1183.02 | A |  | 2019.08.22 | 10 | 新增SS | 分层SS | 连接区域 | 梁轴线 | 下 | 370 | 2肋轴线 | 左 | 15 | 长桁1/2 | 26 | 8 |  |  |  |  | 长桁分层
| 后座 | 左上壁板 | 1 |  | 1183.02 | A |  | 2019.08.22 | 11 | 新增SS | 分层SS | 连接区域 | 梁轴线 | 下 | 385 | 2肋轴线 | 左 | 75 | 长桁1/3 | 25 | 10 |  |  |  |  | 长桁分层
| 后座 | 左上壁板 | 1 |  | 1183.02 | A |  | 2019.08.22 | 12 | 新增SS | 分层SS | 连接区域 | 梁轴线 | 下 | 345 | 2肋轴线 | 左 | 95 | 长桁1/3 | 22 | 7 |  |  |  |  | 长桁分层
| 后座 | 左上壁板 | 1 |  | 1183.02 | A |  | 2019.08.22 | 13 | 新增SS | 分层SS | 连接区域 | 后墙轴线 | 上 | 165 | 4肋轴线 | 左 | 65 | 长桁1/4 | 90 | 8 |  |  |  |  | 长桁分层
| 后座 | 左上壁板 | 1 |  | 1183.02 | A |  | 2019.08.22 | 14 | 新增SS | 分层SS | 连接区域 | 梁轴线 | 下 | 365 | 5肋轴线 | 左 | 90 | 长桁1/4-1/2 | 160 | 7 |  |  |  |  | 长桁分层
| 后座 | 左上壁板 | 1 |  | 1183.02 | A |  | 2019.08.22 | 15 | 新增SS | 分层SS | 连接区域 | 后墙轴线 | 上 | 90 | 6肋轴线 | 右 | 110 | 长桁1/3-1/2 | 240 | 8 |  |  |  |  | 长桁分层
| 后座 | 左上壁板 | 1 |  | 1183.02 | A |  | 2019.08.22 | 16 | 新增SS | 分层SS | 连接区域 | 梁轴线 | 下 | 245 | 6肋轴线 | 左 | 30 | 长桁1/3-1/2 | 95 | 6 |  |  |  |  | 长桁分层
| 后座 | 左上壁板 | 1 |  | 1183.02 | A |  | 2019.08.22 | 17 | 新增SS | 分层SS | 连接区域 | 梁轴线 | 下 | 240 | 7肋轴线 | 左 | 0 | 长桁1/4-1/2 | 310 | 5 |  |  |  |  | 长桁分层
| 后座 | 左上壁板 | 1 |  | 1183.02 | A |  | 2019.08.22 | 18 | 新增SS | 分层SS | 连接区域 | 后墙轴线 | 上 | 250 | 7肋轴线 | 左 | 0 | 长桁1/4-1/2 | 365 | 20 |  |  |  |  | 长桁分层
| 后座 | 左上壁板 | 1 |  | 1183.02 | A |  | 2019.08.22 | 19 | 新增SS | 分层SS | 连接区域 | 梁轴线 | 下 | 240 | 8肋轴线 | 左 | 160 | 长桁1/4-1/2 | 220 | 6 |  |  |  |  | 长桁分层
| 后座 | 左上壁板 | 1 |  | 1183.02 | A |  | 2019.08.22 | 20 | 新增SS | 分层SS | 连接区域 | 后墙轴线 | 上 | 170 | 8肋轴线 | 左 | 130 | 长桁1/4-1/2 | 115 | 7 |  |  |  |  | 长桁分层
| 后座 | 左上壁板 | 1 |  | 1183.02 | A |  | 2019.08.22 | 21 | 新增SS | 分层SS | 连接区域 | 后墙轴线 | 上 | 258 | 9肋轴线 | 左 | 50 | 长桁1/4-1/2 | 40 | 25 |  |  |  | 是 | 长桁分层
| 后座 | 左上壁板 | 1 |  | 1183.02 | A |  | 2019.08.22 | 22 | 新增SS | 分层SS | 连接区域 | 后墙轴线 | 上 | 133 | 9肋轴线 | 左 | 30 | 长桁1/4-1/2 | 52 | 26 |  |  |  | 是 | 长桁分层
| 后座 | 左上壁板 | 1 |  | 1183.02 | A |  | 2019.08.22 | 23 | 新增SS | 分层SS | 连接区域 | 后墙轴线 | 上 | 238 | 9肋轴线 | 左 | 135 | 长桁1/4-1/2 | 108 | 5 |  |  |  |  | 长桁分层
| 后座 | 左上壁板 | 1 |  | 1183.02 | A |  | 2019.08.22 | 24 | 新增SS | 分层SS | 连接区域 | 后墙轴线 | 上 | 97 | 10肋轴线 | 右 | 70 | 长桁1/4-1/2 | 160 | 20 |  |  |  |  | 长桁分层
| 后座 | 左上壁板 | 1 |  | 1183.02 | A |  | 2019.08.22 | 25 | 新增SS | 分层SS | 连接区域 | 后墙轴线 | 上 | 205 | 10肋轴线 | 左 | 0 | 长桁1/4-1/2 | 192 | 25 |  |  |  | 是 | 长桁分层
| 后座 | 左下壁板 | 1 |  | 1183.02 | A |  | 2019.08.22 | 1 | 新增SS | 分层SS | 连接区域 | 后缘 | 上 | 38 | 后段10肋轴线 | 左 | 0 | 1/3-1/2 | 25 | 20
| 后座 | 左下壁板 | 1 |  | 1183.02 | A |  | 2019.08.22 | 2 | 新增SS | 分层SS | 连接区域 | 后缘 | 上 | 80 | 后段10肋轴线 | 左 | 0 | 0.5 | 14 | 7
| 后座 | 左下壁板 | 1 |  | 1183.02 | A |  | 2019.08.22 | 3 | 新增SS | 分层SS | 连接区域 | 后缘 | 上 | 35 | 后段11肋轴线 | 左 | 0 | 0.5 | 19 | 14
| 后座 | 左下壁板 | 1 |  | 1183.02 | A |  | 2019.08.22 | 4 | 新增SS | 分层SS | 连接区域 | 后缘 | 上 | 69 | 后段11肋轴线 | 左 | 0 | 0.5 | 14 | 10
| 后座 | 左下壁板 | 1 |  | 1183.02 | A |  | 2019.08.22 | 5 | 新增SS | 分层SS | 连接区域 | 后缘 | 上 | 40 | 后段12肋轴线 | 左 | 0 | 0.3333333 | 20 | 12
| 后座 | 左下壁板 | 1 |  | 1183.02 | A |  | 2019.08.22 | 6 | 新增SS | 分层SS | 连接区域 | 后缘 | 上 | 40 | 后段13肋轴线 | 左 | 0 | 0.5 | 15 | 10
| 后座 | 左下壁板 | 1 |  | 1183.02 | A |  | 2019.08.22 | 7 | 新增SS | 脱粘SS | 连接区域 | 梁轴线 | 下 | 490 | 2肋轴线 | 左 | 0 | 长桁脱粘 | 45 | 18 |  |  |  |  | 长桁脱粘
| 后座 | 左下壁板 | 1 |  | 1183.02 | A |  | 2019.08.22 | 8 | 新增SS | 分层SS | 其他区域 | 梁轴线 | 下 | 135 | 1肋轴线 | 左 | 120 | 0.5 | 15 | 10
| 后座 | 左下壁板 | 1 |  | 1183.02 | A |  | 2019.08.22 | 9 | 新增SS | 分层SS | 连接区域 | 梁轴线 | 上 | 0 | 左侧边缘 | 右 | 40 | 1/2-9/10 | 10 | 40
| 后座 | 右上壁板 | 1 |  | 1183.02 | A |  | 2019.08.23 | 1 | 原始SS | 分层SS | 边缘区域 | 后墙轴线 | 上 | 165 | 左侧边缘 | 右 | 0 | 0.4 | 15 | 65
| 后座 | 右上壁板 | 1 |  | 1183.02 | A |  | 2019.08.23 | 2 | 新增SS | 分层SS | 连接区域 | 后墙轴线 | 上 | 210 | 10肋轴线 | 右 | 25 | 长桁1/2 | 28 | 15 |  |  |  | 是 | 长桁分层
| 后座 | 右上壁板 | 1 |  | 1183.02 | A |  | 2019.08.23 | 3 | 新增SS | 分层SS | 其他区域 | 后墙轴线 | 下 | 15 | 6肋轴线 | 右 | 120 | 0.5 | 15 | 12
| 后座 | 右下壁板 | 1 |  | 1183.02 | A |  | 2019.08.21 | 1 | 新增SS | 分层SS | 连接区域 | 后墙轴线 | 上 | 70 | 6肋轴线 | 右 | 70 | 长桁1/2 | 46 | 5 |  |  |  |  | 长桁分层
| 后座 | 右下壁板 | 1 |  | 1183.02 | A |  | 2019.08.21 | 2 | 新增SS | 分层SS | 连接区域 | 梁轴线 | 下 | 150 | 2肋轴线 | 右 | 0 | 长桁2/3 | 17 | 5 |  |  |  |  | 长桁分层
| 后座 | 右下壁板 | 1 |  | 1183.02 | A |  | 2019.08.21 | 3 | 新增SS | 分层SS | 连接区域 | 后墙轴线 | 上 | 265 | 9肋轴线 | 左 | 20 | 长桁1/2 | 15 | 15 |  |  |  |  | 长桁分层
| 车把 | 左左蒙皮 | 1 |  | 1183.02 | A |  | 2019.07.08 | 1 | 新增SS | 分层SS | 边缘区域 | 后缘 | 上 | 0 | 左侧边缘 | 右 | 60 | 0.5 | 45 | 8
| 车把 | 左右蒙皮 | 1 |  | 1183.02 | A |  | 2019.07.08 | 0 | / | / | / | / | / | / | / | / | / | / | / | /
| 车把 | 右左壁板 | 1 |  | 1183.02 | A |  | 2019.07.08 | 0 | / | / | / | / | / | / | / | / | / | / | / | /
| 车把 | 右右蒙皮 | 1 |  |  | A |  | 2019.07.08 | 0 | / | / | / | / | / | / | / | / | / | / | / | /
| 刹车 | 左下壁板 | 1 |  | 1183.02 | A |  | 2019.06.21 | 1 | 原始SS | 分层SS | 连接区域 | 前缘 | 下 | 60 | 右侧边缘 | 左 | 65 | 长桁4/5 | 10 | 20 |  |  |  |  | 长桁分层
| 刹车 | 左下壁板 | 1 |  | 1183.02 | A |  | 2019.06.21 | 2 | 扩展SS | 分层SS | 连接区域 | 前缘 | 下 | 20 | 左侧边缘 | 右 | 285 | 长桁5/6 | 10 | 50 | 长桁5/6 | 10 | 25 |  | 长桁分层
| 刹车 | 左下壁板 | 1 |  | 1183.02 | A |  | 2019.06.21 | 3 | 新增SS | 分层SS | 边缘区域 | 后缘 | 上 | 0 | 凹陷处右边缘 | 右 | 0 | 0.8 | 17 | 10
| 刹车 | 左上盖板 | 1 |  | 1183.02 | A |  | 2019.06.27 | 0 | / | / | / | / | / | / | / | / | / | / | / | /
| 刹车 | 右下壁板 | 1 |  | 1183.02 | A |  | 2019.06.21 | 1 | 原始SS | 分层SS | 连接区域 | 前缘 | 下 | 20 | 右侧边缘 | 左 | 270 | 长桁2/3 | 13 | 76 |  |  |  |  | 长桁分层
| 刹车 | 右下壁板 | 1 |  | 1183.02 | A |  | 2019.06.21 | 2 | 新增SS | 分层SS | 边缘区域 | 前缘 | 下 | 0 | 左侧边缘 | 右 | 550 | 0.8 | 27 | 8
| 刹车 | 右上盖板 | 1 |  | 1183.02 | A |  | 2019.06.27 | 1 | 原始SS | 分层SS | 其他区域 | 后缘 | 上 | 25 | 凹陷处左边缘 | 左 | 40 | 0.5 | 13 | 20
| 刹车 | 右上盖板 | 1 |  | 1183.02 | A |  | 2019.06.27 | 2 | 原始SS | 分层SS | 边缘区域 | 后缘 | 上 | 70 | 凹陷处右边缘 | 右 | 0 | 0.5 | 19 | 18
| 刹车 | 右上盖板 | 1 |  | 1183.02 | A |  | 2019.06.27 | 3 | 扩展SS | 分层SS | 边缘区域 | 前缘 | 下 | 0 | 凹陷处右边缘 | 右 | 285 | 0.5 | 5 | 40 | 0.5 | 9 | 25
| 刹车 | 右上盖板 | 1 |  | 1183.02 | A |  | 2019.06.27 | 4 | 扩展SS | 分层SS | 边缘区域 | 前缘 | 下 | 0 | 凹陷处右边缘 | 右 | 335 | 0.2 | 9 | 40 | 0.2 | 10 | 18
Note on K2: 原始损伤：出厂检测即带有的损伤 新增损伤：定检时检出的新损伤 扩展损伤：定检时检出的扩展损伤 延续损伤：新增或扩展后的损伤在后续定检中未发生变化的损伤
Note on M2: 口框区域：损伤在壁板口框区域 连接区域：损伤在壁板与骨架的机械连接区 蜂窝区域：损伤在蜂窝夹芯结构 长桁端头：损伤在壁板长桁中断区域(一般为长桁/肋交汇区域) 边缘区域：损伤在壁板自由边区域(无机械连接区域) 其他区域：损伤在除上述以外的区域
Note on W2: 发生扩展的损伤须填写扩展前的缺陷